## Parameter
Auftragsnummer |  | 391
Auftraggeber |  | Dittel
Forschungsgruppe |  | Faserverbund
Prüfvorschrift |  | in Anlehnung an DIN EN ISO 2062
Bezeichnung |  | ZU A 2018_391_E
Bemerkungen |  | Die Ermittlung der Dehnung erfolgt mit einem RTSS Videoextensometer Fa. Limess. Die Extensometeraufzeichnungen werden nur bis zum Kraftmaximum angegeben. Darüber hinaus, bauschte sich das Glas auf. Die Dichte wurde aus der Literatur überno...
Material |  | E-Glas Rovings
Klima |  | Normalklima DIN EN ISO 139
Zustand der Messprobe |  | klimatisiert
Maschinentype |  | 1455
Genauigkeitsklasse |  | s. aktuelle Kalibrierscheine
Kraftaufnehmer |  | 20 kN
Klemmentyp |  | 8397_10kN (Pneumatik)
Klemmentyp unten |  | 8397_10kN (Pneumatik)
Klemmenbelag |  | Metall / Metall
Klemmenbelag unten |  | Metall / Metall
Titer | tex | 2415
r | g/cm³ | 2.57
Dicke der Harzklötzchenlänge |  | 8 mm
Harzklötzchenlänge |  | 75 mm
Einspannlänge bei Startposition | mm | 125
Vorkraft | cN/tex | 0.5
Prüfgeschwindigkeit | mm/min | 10
Art der E-Modulermittlung |  | Sekante
Beginn E-Modulermittlung | % | 0.05
Ende E-Modulermittlung | % | 0.25

## Ergebnisse
| A | Fmax | s | e Fmax Traverse | e Extensometer | E | 0.5
| mm² | N | MPa | % | % | MPa | 0.75
Probe 1 | 0.9396887 | 941.0925 | 1001.494 | 2.03843 | 1.684066 | 77518.16
Probe 2 | 0.9396887 | 790.085 | 840.7943 | 1.510458 | 1.246053 | 77876.82
Probe 3 | 0.9396887 | 830.7648 | 884.0851 | 1.607608 | 1.47221 | 73857.1
Probe 4 | 0.9396887 | 990.1398 | 1053.689 | 1.781346 | 1.617673 | 72709.34
Probe 5 | 0.9396887 | 1056.582 | 1124.396 | 2.006207 | 1.78805 | 75689.32
Probe 6 | 0.9396887 | 1155.775 | 1229.955 | 2.304713 | 1.787396 | 83437.37
Probe 7 | 0.9396887 | 1091.038 | 1161.063 | 2.140883 | 1.62427 | 77468.52
Probe 8 | 0.9396887 | 929.4898 | 989.1465 | 1.707905 | 1.635797 | 74960.63
Probe 9 | 0.9396887 | 985.3723 | 1048.616 | 1.998057 | 1.627737 | 77258.42
Probe 10 | 0.9396887 | 914.6875 | 973.3942 | 1.740658 | 1.633104 | 70171.03
x | 0.9396887 | 968.5026 | 1030.663 | 1.883627 | 1.611636 | 76094.67
s | 1.170278e-16 | 112.8275 | 120.069 | 0.2522785 | 0.1570032 | 3580.294
n | 1.245389e-14 | 11.64968 | 11.64968 | 13.39323 | 9.741858 | 4.705052

## Glas-Z01
Glas-Z01 | Probe 1 | Probe 1 | Probe 1 | Probe 1 | Probe 1
Zeit | Standardkraft | Extensometer ab Vorkraft | Standardweg | Dehnung | Prüfzeit
s | N/mm² | % | mm | % | s
2.8451 | 14.53425 | 0.007249039 | 0 | 0 | 0
3.5151 | 15.50243 | 0.007603925 | 0.01061749 | 0.008445282 | 0.67
3.6351 | 17.24214 | 0.01204614 | 0.02139783 | 0.01702009 | 0.79
3.7251 | 18.98798 | 0.01806192 | 0.03158307 | 0.02512155 | 0.88
3.8051 | 20.82388 | 0.02295045 | 0.04225659 | 0.0336114 | 0.96
3.8751 | 22.87981 | 0.02683381 | 0.05342603 | 0.0424957 | 1.03
3.9451 | 25.09844 | 0.03274087 | 0.06489301 | 0.05161667 | 1.1
4.0151 | 27.32117 | 0.03862504 | 0.07608533 | 0.06051918 | 1.17
4.0851 | 29.67284 | 0.04575471 | 0.08743024 | 0.06954306 | 1.24
4.1451 | 31.85259 | 0.05151872 | 0.09783673 | 0.07782051 | 1.3
4.2051 | 34.19608 | 0.05676011 | 0.1080678 | 0.08595838 | 1.36
4.2751 | 36.90797 | 0.06319933 | 0.1197178 | 0.095225 | 1.43
4.3451 | 39.69969 | 0.06971483 | 0.1312077 | 0.1043642 | 1.5
4.4051 | 42.24375 | 0.07758836 | 0.1416142 | 0.1126416 | 1.56
4.4751 | 45.24628 | 0.08676653 | 0.1532109 | 0.1218658 | 1.63
4.5451 | 48.24062 | 0.09391527 | 0.1644185 | 0.1307804 | 1.7
4.6151 | 51.39255 | 0.09954958 | 0.1757481 | 0.1397921 | 1.77
4.6751 | 54.24976 | 0.1068776 | 0.1861088 | 0.1480332 | 1.83
4.7351 | 57.22773 | 0.1141332 | 0.1964085 | 0.1562257 | 1.89
4.8051 | 60.75217 | 0.1200574 | 0.2080357 | 0.1654741 | 1.96
4.8751 | 64.1538 | 0.1272061 | 0.2195714 | 0.1746497 | 2.03 | ε1 | 0.499605
4.9351 | 67.11949 | 0.1322186 | 0.2299626 | 0.182915 | 2.09 | σ1 | 313.3954
5.0051 | 70.84774 | 0.1387594 | 0.2415614 | 0.1921408 | 2.16 | ε2 | 0.7454237
5.0751 | 74.60959 | 0.1457174 | 0.2527537 | 0.2010433 | 2.23 | σ2 | 503.9495
5.1451 | 78.44922 | 0.1528662 | 0.2640604 | 0.2100368 | 2.3
5.2051 | 81.98594 | 0.1568735 | 0.2744517 | 0.2183021 | 2.36 | E | 77518.16
5.2651 | 85.54313 | 0.163267 | 0.2847514 | 0.2264946 | 2.42
5.3351 | 89.69386 | 0.1727579 | 0.2964396 | 0.2357916 | 2.49
5.4051 | 93.92237 | 0.1800745 | 0.3079447 | 0.2449429 | 2.56
5.4651 | 97.64329 | 0.18519 | 0.3182749 | 0.2531597 | 2.62
5.5351 | 102.0028 | 0.1912783 | 0.3298182 | 0.2623413 | 2.69
5.6051 | 106.3214 | 0.1993273 | 0.341125 | 0.2713349 | 2.76
5.6751 | 110.7504 | 0.2073916 | 0.352447 | 0.2803405 | 2.83
5.7351 | 114.7333 | 0.2126749 | 0.3627924 | 0.2885694 | 2.89
5.7951 | 118.7735 | 0.2188395 | 0.3731226 | 0.2967862 | 2.95
5.8651 | 123.4482 | 0.227083 | 0.3847727 | 0.3060528 | 3.02
5.9351 | 128.1639 | 0.2358263 | 0.3962092 | 0.3151495 | 3.09
5.9951 | 132.3637 | 0.2413691 | 0.4065852 | 0.3234027 | 3.15
6.0651 | 137.2472 | 0.2503069 | 0.4182047 | 0.332645 | 3.22
6.0751 | 137.9308 | 0.2514742 | 0.4197993 | 0.3339134 | 3.23
6.1451 | 142.6628 | 0.2584665 | 0.4311213 | 0.342919 | 3.3
6.2151 | 147.5872 | 0.2654856 | 0.4425272 | 0.3519914 | 3.37
6.2751 | 151.9917 | 0.2724131 | 0.4527048 | 0.3600868 | 3.43
6.3351 | 156.3798 | 0.279722 | 0.4630503 | 0.3683157 | 3.49
6.3951 | 160.7025 | 0.2852038 | 0.4731058 | 0.376314 | 3.55
6.4651 | 165.8766 | 0.2929743 | 0.4846339 | 0.3854836 | 3.62
6.5251 | 170.3507 | 0.3011072 | 0.494903 | 0.3936518 | 3.68
6.5851 | 174.7593 | 0.3089731 | 0.5049128 | 0.4016137 | 3.74
6.6551 | 179.7615 | 0.3158587 | 0.5160899 | 0.410504 | 3.81
6.7251 | 184.8824 | 0.3249224 | 0.5274119 | 0.4195097 | 3.88
6.7851 | 189.4588 | 0.3311289 | 0.5377955 | 0.427769 | 3.94
6.8451 | 194.1294 | 0.3378733 | 0.548057 | 0.4359311 | 4
6.9151 | 199.5491 | 0.3455141 | 0.5597224 | 0.4452099 | 4.07
6.9851 | 204.891 | 0.3537653 | 0.5712504 | 0.4543794 | 4.14
7.0451 | 209.4961 | 0.3609064 | 0.5816645 | 0.4626629 | 4.2
7.1151 | 214.8626 | 0.3677042 | 0.5932001 | 0.4718385 | 4.27
7.1851 | 220.0735 | 0.3744448 | 0.6044077 | 0.4807531 | 4.34
7.2551 | 225.3336 | 0.3817499 | 0.6157603 | 0.4897831 | 4.41
7.3151 | 229.9919 | 0.3874605 | 0.6261515 | 0.4980484 | 4.47
7.3751 | 234.7321 | 0.3938044 | 0.6364283 | 0.5062227 | 4.53
7.4451 | 240.1845 | 0.4028376 | 0.648086 | 0.5154954 | 4.6
7.5151 | 245.6288 | 0.4110888 | 0.6595454 | 0.5246103 | 4.67
7.5751 | 250.3567 | 0.4161738 | 0.669929 | 0.5328695 | 4.73
7.6451 | 255.7968 | 0.4224184 | 0.6815485 | 0.5421118 | 4.8
7.7151 | 261.1306 | 0.4313181 | 0.6928324 | 0.5510872 | 4.87
7.7851 | 266.538 | 0.4387529 | 0.7041087 | 0.5600564 | 4.94
7.8451 | 271.3969 | 0.4432581 | 0.7144389 | 0.5682732 | 5
7.9051 | 276.2722 | 0.4500597 | 0.7247157 | 0.5764475 | 5.06
7.9751 | 281.8679 | 0.4580858 | 0.7364191 | 0.5857566 | 5.13
8.0451 | 287.4145 | 0.4643496 | 0.7479319 | 0.594914 | 5.2
8.1051 | 292.2242 | 0.4708422 | 0.7582926 | 0.603155 | 5.26
8.1751 | 297.7585 | 0.478834 | 0.769874 | 0.612367 | 5.33
8.2451 | 303.1455 | 0.4853418 | 0.7811503 | 0.6213363 | 5.4
8.3151 | 308.5693 | 0.4933985 | 0.7924342 | 0.6303116 | 5.47
8.3751 | 313.3954 | 0.499605 | 0.8027567 | 0.6385223 | 5.53
8.4351 | 318.3239 | 0.5043867 | 0.8130717 | 0.6467269 | 5.59
8.5051 | 323.8009 | 0.5136412 | 0.8247904 | 0.6560481 | 5.66
8.5751 | 329.1183 | 0.5218351 | 0.8363032 | 0.6652055 | 5.73
8.6351 | 334.0181 | 0.5274084 | 0.8465647 | 0.6733677 | 5.79
8.7051 | 339.6261 | 0.5346678 | 0.8581538 | 0.6825857 | 5.86
8.7751 | 344.9967 | 0.5419195 | 0.8694224 | 0.6915489 | 5.93
8.8451 | 350.5392 | 0.5483511 | 0.8807978 | 0.7005971 | 6
8.9051 | 355.4431 | 0.5554617 | 0.8911127 | 0.7088017 | 6.06
8.9651 | 360.3429 | 0.5601481 | 0.9014582 | 0.7170306 | 6.12
9.0351 | 366.0246 | 0.5669115 | 0.9131388 | 0.7263215 | 6.19
9.1051 | 371.7226 | 0.5727175 | 0.9245829 | 0.7354243 | 6.26
9.1651 | 376.5488 | 0.5796221 | 0.9348826 | 0.7436168 | 6.32
9.2351 | 382.1158 | 0.5889223 | 0.9465098 | 0.7528652 | 6.39
9.3051 | 387.5192 | 0.5948122 | 0.9578165 | 0.7618587 | 6.46
9.3751 | 392.9839 | 0.6006334 | 0.9691767 | 0.7708947 | 6.53
9.4351 | 397.9124 | 0.6077898 | 0.9794001 | 0.7790265 | 6.59
9.4951 | 402.9718 | 0.6149119 | 0.9897379 | 0.7872494 | 6.65
9.5651 | 408.7149 | 0.6254786 | 1.001464 | 0.7965766 | 6.72
9.6351 | 414.3311 | 0.6319254 | 1.013023 | 0.8057704 | 6.79
9.6951 | 419.1982 | 0.6378306 | 1.023223 | 0.813884 | 6.85
9.7551 | 424.0202 | 0.6441668 | 1.033225 | 0.8218398 | 6.91
9.8251 | 429.4522 | 0.6514528 | 1.044441 | 0.8307605 | 6.98
9.8951 | 434.9865 | 0.6575182 | 1.055725 | 0.8397359 | 7.05
9.9551 | 439.8752 | 0.6633924 | 1.066089 | 0.8479801 | 7.11
10.0151 | 444.7996 | 0.6713194 | 1.076397 | 0.8561787 | 7.17
10.0851 | 450.4526 | 0.678655 | 1.088062 | 0.8654575 | 7.24
10.1551 | 456.1179 | 0.6852926 | 1.099575 | 0.8746148 | 7.31
10.2151 | 461.0423 | 0.6914037 | 1.109935 | 0.8828559 | 7.37
10.2851 | 466.6339 | 0.697637 | 1.121471 | 0.8920315 | 7.44
10.3551 | 472.0904 | 0.7061933 | 1.132778 | 0.901025 | 7.51
10.4251 | 477.6206 | 0.7135214 | 1.144092 | 0.9100246 | 7.58
10.4851 | 482.5901 | 0.7186369 | 1.154453 | 0.9182656 | 7.64
10.5451 | 487.5431 | 0.7244886 | 1.164768 | 0.9264703 | 7.7
10.6151 | 493.233 | 0.7327741 | 1.176471 | 0.9357794 | 7.77
10.6851 | 498.9228 | 0.7405332 | 1.187893 | 0.9448639 | 7.84
10.7451 | 503.9495 | 0.7454237 | 1.19823 | 0.9530868 | 7.9
10.8151 | 509.6067 | 0.7527212 | 1.209865 | 0.9623412 | 7.97
10.8851 | 515.1123 | 0.7608961 | 1.221134 | 0.9713044 | 8.04
10.9551 | 520.708 | 0.7690214 | 1.232433 | 0.9802919 | 8.11
11.0151 | 525.7143 | 0.7751974 | 1.242763 | 0.9885087 | 8.17
11.0751 | 530.7287 | 0.7815183 | 1.253093 | 0.9967254 | 8.23
11.1451 | 536.4636 | 0.7885908 | 1.264774 | 1.006016 | 8.3
11.2151 | 542.2272 | 0.79643 | 1.276317 | 1.015198 | 8.37
11.2751 | 547.1475 | 0.8028654 | 1.286586 | 1.023366 | 8.43
11.3451 | 552.7104 | 0.8109144 | 1.298191 | 1.032596 | 8.5
11.4151 | 558.1342 | 0.817758 | 1.309398 | 1.041511 | 8.57
11.4851 | 563.5457 | 0.822925 | 1.320774 | 1.050559 | 8.64
11.5451 | 568.3514 | 0.828853 | 1.331089 | 1.058764 | 8.7
11.6051 | 573.1857 | 0.8362421 | 1.341411 | 1.066975 | 8.76
11.6751 | 578.8551 | 0.8417391 | 1.353145 | 1.076308 | 8.83
11.7451 | 584.5163 | 0.8506311 | 1.364681 | 1.085483 | 8.9
11.8051 | 589.408 | 0.8574175 | 1.374858 | 1.093579 | 8.96
11.8651 | 594.1686 | 0.8626322 | 1.384876 | 1.101547 | 9.02
11.9351 | 599.6702 | 0.8702234 | 1.396076 | 1.110455 | 9.09
12.0051 | 605.0817 | 0.8784212 | 1.407413 | 1.119473 | 9.16
12.0651 | 609.9897 | 0.883571 | 1.417797 | 1.127732 | 9.22
12.1251 | 614.9182 | 0.8899454 | 1.428096 | 1.135925 | 9.28
12.1951 | 620.2847 | 0.8967584 | 1.439754 | 1.145198 | 9.35
12.2651 | 625.6511 | 0.9042581 | 1.451191 | 1.154294 | 9.42
12.3251 | 630.3381 | 0.9111971 | 1.461589 | 1.162566 | 9.48
12.3951 | 635.8602 | 0.919597 | 1.473201 | 1.171802 | 9.55
12.4651 | 641.2348 | 0.9275697 | 1.484478 | 1.180771 | 9.62
12.5351 | 646.7036 | 0.9335588 | 1.495777 | 1.189759 | 9.69
12.5951 | 651.4397 | 0.9407915 | 1.506107 | 1.197975 | 9.75
12.6551 | 656.2127 | 0.9494051 | 1.516399 | 1.206162 | 9.81
12.7251 | 661.5136 | 0.9587282 | 1.528064 | 1.215441 | 9.88
12.7951 | 666.8924 | 0.9646486 | 1.539562 | 1.224586 | 9.95
12.8551 | 671.6285 | 0.9705309 | 1.549961 | 1.232857 | 10.01
12.9251 | 677.0113 | 0.9802507 | 1.561565 | 1.242087 | 10.08
12.9951 | 682.3533 | 0.9867243 | 1.572788 | 1.251014 | 10.15
13.0651 | 687.6379 | 0.9937013 | 1.584079 | 1.259996 | 10.22
13.1251 | 692.505 | 1.000209 | 1.59441 | 1.268212 | 10.28
13.1851 | 697.3598 | 1.007625 | 1.604755 | 1.276441 | 10.34
13.2551 | 702.7303 | 1.015731 | 1.616459 | 1.28575 | 10.41
13.3251 | 708.1009 | 1.021381 | 1.627964 | 1.294902 | 10.48
13.3851 | 712.8247 | 1.026679 | 1.638233 | 1.30307 | 10.54
13.4551 | 718.2199 | 1.034774 | 1.649807 | 1.312276 | 10.61
13.5251 | 723.4431 | 1.042282 | 1.66109 | 1.321251 | 10.68
13.5951 | 728.8464 | 1.049713 | 1.672466 | 1.330299 | 10.75
13.6551 | 733.6234 | 1.055961 | 1.682781 | 1.338504 | 10.81
13.7151 | 738.3145 | 1.061782 | 1.693134 | 1.346739 | 10.87
13.7851 | 743.8119 | 1.068416 | 1.704792 | 1.356012 | 10.94
13.8551 | 749.2848 | 1.076717 | 1.716243 | 1.36512 | 11.01
13.9151 | 753.9841 | 1.086276 | 1.726558 | 1.373325 | 11.07
13.9851 | 759.195 | 1.092742 | 1.738186 | 1.382574 | 11.14
14.0551 | 764.3896 | 1.099273 | 1.749462 | 1.391543 | 11.21
14.1251 | 769.6578 | 1.106906 | 1.760845 | 1.400597 | 11.28
14.1851 | 774.222 | 1.114574 | 1.771076 | 1.408735 | 11.34
14.2451 | 778.9008 | 1.119249 | 1.781406 | 1.416952 | 11.4
14.3151 | 784.386 | 1.125871 | 1.793125 | 1.426273 | 11.47
14.3851 | 789.8916 | 1.134782 | 1.804668 | 1.435455 | 11.54
14.4451 | 794.7219 | 1.141216 | 1.814884 | 1.44358 | 11.6
14.5051 | 799.3802 | 1.14614 | 1.824894 | 1.451542 | 11.66
14.5751 | 804.4478 | 1.156082 | 1.836109 | 1.460463 | 11.73
14.6451 | 809.319 | 1.162296 | 1.847393 | 1.469438 | 11.8
14.7051 | 813.2364 | 1.169864 | 1.857761 | 1.477685 | 11.86
14.7651 | 817.2439 | 1.17662 | 1.868061 | 1.485878 | 11.92
14.8351 | 822.0209 | 1.186202 | 1.879741 | 1.495169 | 11.99
14.9051 | 827.0599 | 1.195121 | 1.891285 | 1.50435 | 12.06
14.9651 | 831.4907 | 1.200193 | 1.901641 | 1.512588 | 12.12
15.0351 | 836.6484 | 1.208707 | 1.913161 | 1.521751 | 12.19
15.1051 | 841.5032 | 1.216558 | 1.924399 | 1.53069 | 12.26
15.1751 | 846.8083 | 1.220144 | 1.93576 | 1.539726 | 12.33
15.2351 | 851.3724 | 1.22595 | 1.946113 | 1.547961 | 12.39
15.2951 | 855.3635 | 1.233625 | 1.956443 | 1.556178 | 12.45
15.3651 | 860.2142 | 1.241964 | 1.968123 | 1.565469 | 12.52
15.4351 | 864.8357 | 1.251149 | 1.979537 | 1.574547 | 12.59
15.4951 | 869.1543 | 1.259031 | 1.98986 | 1.582758 | 12.65
15.5651 | 874.4634 | 1.267705 | 2.001494 | 1.592013 | 12.72
15.6351 | 879.1217 | 1.275308 | 2.012816 | 1.601018 | 12.79
15.7051 | 883.4853 | 1.280318 | 2.024108 | 1.61 | 12.86
15.7651 | 887.9144 | 1.286044 | 2.034438 | 1.618216 | 12.92
15.8251 | 891.8359 | 1.293784 | 2.044745 | 1.626415 | 12.98
15.8951 | 896.1545 | 1.297523 | 2.056434 | 1.635712 | 13.05
15.9651 | 901.1812 | 1.30504 | 2.067977 | 1.644894 | 13.12
16.0251 | 904.9185 | 1.312856 | 2.078284 | 1.653092 | 13.18
16.0951 | 906.9458 | 1.319741 | 2.089858 | 1.662298 | 13.25
16.1651 | 909.3148 | 1.328088 | 2.101104 | 1.671243 | 13.32
16.2351 | 912.7922 | 1.334066 | 2.112449 | 1.680267 | 13.39
16.2951 | 915.9687 | 1.337684 | 2.122725 | 1.688441 | 13.45
16.3551 | 919.0633 | 1.340509 | 2.133079 | 1.696676 | 13.51
16.4251 | 923.081 | 1.346139 | 2.14482 | 1.706016 | 13.58
16.4951 | 927.375 | 1.351915 | 2.156348 | 1.715185 | 13.65
16.5551 | 931.3907 | 1.357976 | 2.166503 | 1.723262 | 13.71
16.6251 | 934.997 | 1.364593 | 2.178107 | 1.732493 | 13.78
16.6951 | 936.5975 | 1.371059 | 2.18946 | 1.741522 | 13.85
16.7651 | 937.9064 | 1.376765 | 2.200866 | 1.750595 | 13.92
16.8251 | 939.4711 | 1.382331 | 2.211097 | 1.758733 | 13.98
16.8851 | 941.8965 | 1.390037 | 2.221457 | 1.766974 | 14.04
16.9551 | 945.9367 | 1.396289 | 2.233153 | 1.776277 | 14.11
17.0251 | 949.193 | 1.403865 | 2.244597 | 1.78538 | 14.18
17.0851 | 951.2745 | 1.410941 | 2.254867 | 1.793548 | 14.24
17.1451 | 953.1462 | 1.417548 | 2.264884 | 1.801516 | 14.3
17.2151 | 956.7443 | 1.425311 | 2.276145 | 1.810473 | 14.37
17.2851 | 960.3732 | 1.436588 | 2.287429 | 1.819448 | 14.44
17.3451 | 963.2529 | 1.444087 | 2.297782 | 1.827683 | 14.5
17.4051 | 965.8809 | 1.450706 | 2.308082 | 1.835876 | 14.56
17.4751 | 967.7137 | 1.462005 | 2.319739 | 1.845148 | 14.63
17.5451 | 969.7809 | 1.471095 | 2.331237 | 1.854294 | 14.7
17.6051 | 971.0263 | 1.480579 | 2.341605 | 1.862541 | 14.76
17.6751 | 972.0793 | 1.491641 | 2.353232 | 1.871789 | 14.83
17.7451 | 969.9958 | 1.504916 | 2.364432 | 1.880698 | 14.9
17.8151 | 970.4803 | 1.516414 | 2.375762 | 1.889709 | 14.97
17.8751 | 971.89 | 1.524898 | 2.3861 | 1.897932 | 15.03
17.9351 | 973.9981 | 1.535022 | 2.396399 | 1.906125 | 15.09
18.0051 | 975.5132 | 1.545276 | 2.408134 | 1.915458 | 15.16
18.0751 | 976.502 | 1.558955 | 2.419646 | 1.924616 | 15.23
18.1351 | 978.3185 | 1.569362 | 2.429923 | 1.93279 | 15.29
18.2051 | 979.8259 | 1.578052 | 2.441466 | 1.941971 | 15.36
18.2751 | 980.1752 | 1.587871 | 2.452781 | 1.950971 | 15.43
18.3451 | 980.8235 | 1.598293 | 2.464149 | 1.960013 | 15.5
18.4051 | 980.0985 | 1.604957 | 2.474448 | 1.968206 | 15.56
18.4651 | 980.6828 | 1.613593 | 2.484801 | 1.976441 | 15.62
18.5351 | 982.8748 | 1.626563 | 2.496451 | 1.985707 | 15.69
18.6051 | 984.1714 | 1.635844 | 2.507895 | 1.99481 | 15.76
18.6651 | 984.4687 | 1.642707 | 2.518218 | 2.003021 | 15.82
18.7351 | 982.6645 | 1.655227 | 2.529845 | 2.012269 | 15.89
18.8051 | 982.8344 | 1.665275 | 2.541129 | 2.021244 | 15.96
18.8751 | 984.9558 | 1.673652 | 2.552459 | 2.030256 | 16.03
18.9351 | 986.1865 | 1.684066 | 2.562736 | 2.03843 | 16.09
18.9951 | 984.4079 | 1.692992 | 2.573089 | 2.046665 | 16.15
19.0651 | 980.3963 | 1.702071 | 2.5848 | 2.055981 | 16.22
19.1351 | 972.1031 | 1.713882 | 2.596351 | 2.065168 | 16.29
19.1951 | 961.9268 | 1.724807 | 2.606544 | 2.073276 | 16.35
19.2551 | 956.5358 | 1.739959 | 2.616561 | 2.081244 | 16.41
19.3251 | 954.7203 | 1.756927 | 2.627784 | 2.090171 | 16.48
19.3951 | 953.2994 | 1.767387 | 2.63906 | 2.09914 | 16.55
19.4551 | 950.6325 | 1.776023 | 2.649428 | 2.107387 | 16.61
19.5151 | 946.359 | 1.785415 | 2.659728 | 2.115579 | 16.67
19.5851 | 944.5835 | 1.798629 | 2.671401 | 2.124864 | 16.74
19.6551 | 941.1204 | 1.808212 | 2.682929 | 2.134034 | 16.81
19.7151 | 939.5629 | 1.818649 | 2.69329 | 2.142275 | 16.87
19.7851 | 937.3611 | 1.832893 | 2.704825 | 2.15145 | 16.94
19.8551 | 931.0921 | 1.844924 | 2.716071 | 2.160395 | 17.01
19.9251 | 922.7988 | 1.853637 | 2.727447 | 2.169444 | 17.08
19.9851 | 919.3893 | 1.862733 | 2.737799 | 2.177678 | 17.14
20.0451 | 913.4088 | 1.87243 | 2.748106 | 2.185877 | 17.2
20.1151 | 905.8155 | 1.884027 | 2.75981 | 2.195186 | 17.27
20.1851 | 898.7339 | 1.898431 | 2.771231 | 2.20427 | 17.34
20.2451 | 892.6838 | 1.90799 | 2.781546 | 2.212475 | 17.4
20.3151 | 886.6623 | 1.919038 | 2.793196 | 2.221741 | 17.47
20.3851 | 871.4184 | 1.932183 | 2.80448 | 2.230717 | 17.54
20.4551 | 852.0156 | 1.943879 | 2.815802 | 2.239722 | 17.61
20.5151 | 837.4594 | 1.957986 | 2.826094 | 2.247909 | 17.67
20.5751 | 828.1919 | 1.972558 | 2.836416 | 2.25612 | 17.73
20.6451 | 824.0243 | 1.994821 | 2.84812 | 2.265429 | 17.8
20.7151 | 824.77 | 2.012063 | 2.859617 | 2.274574 | 17.87
20.7751 | 821.6345 | 2.02147 | 2.869917 | 2.282766 | 17.93
20.8451 | 816.4604 | 2.030557 | 2.881537 | 2.292009 | 18
20.9151 | 810.3366 | 2.045617 | 2.892767 | 2.300942 | 18.07
20.9851 | 803.0217 | 2.057084 | 2.90412 | 2.309972 | 18.14
21.0451 | 797.602 | 2.067353 | 2.914381 | 2.318134 | 18.2
21.1051 | 786.8854 | 2.07805 | 2.924773 | 2.326399 | 18.26
21.1751 | 769.6766 | 2.091691 | 2.936499 | 2.335726 | 18.33
21.2451 | 757.9776 | 2.106645 | 2.948019 | 2.34489 | 18.4
21.3051 | 741.8495 | 2.117051 | 2.958189 | 2.352979 | 18.46
21.3651 | 720.0398 | 2.130883 | 2.968207 | 2.360947 | 18.52
21.4351 | 705.0742 | 2.154565 | 2.979422 | 2.369868 | 18.59
21.5051 | 685.4667 | 2.170968 | 2.990752 | 2.378879 | 18.66
21.5651 | 641.3887 | 2.187539 | 3.00115 | 2.387151 | 18.72
21.6251 | 595.5751 | 2.204858 | 3.011442 | 2.395337 | 18.78

## Glas-Z02
Glas-Z02 | Probe 2 | Probe 2 | Probe 2 | Probe 2 | Probe 2
Zeit | Standardkraft | Extensometer ab Vorkraft | Standardweg | Dehnung | Prüfzeit
s | N/mm² | % | mm | % | s
3.2775 | 15.59662 | 0.004353911 | 0 | 0 | 0
3.9375 | 17.57576 | 0.002109356 | 0.01042533 | 0.008310812 | 0.66
4.0575 | 21.82678 | 0.006592222 | 0.02120566 | 0.01690463 | 0.78
4.1475 | 25.9509 | 0.01064629 | 0.03149772 | 0.02510919 | 0.87
4.2275 | 30.48437 | 0.01658959 | 0.04215598 | 0.0336057 | 0.95
4.2975 | 35.05673 | 0.02263588 | 0.05321097 | 0.04241846 | 1.02
4.3575 | 39.33436 | 0.02729363 | 0.06322837 | 0.05040408 | 1.08
4.4275 | 44.57394 | 0.03395791 | 0.07477164 | 0.05960609 | 1.15
4.4975 | 49.71119 | 0.04152627 | 0.08607078 | 0.06861347 | 1.22
4.5675 | 54.85662 | 0.04684777 | 0.09762168 | 0.07782156 | 1.29
4.6275 | 59.51903 | 0.05293793 | 0.107662 | 0.08582543 | 1.35
4.6875 | 64.12413 | 0.05980439 | 0.1177251 | 0.09384754 | 1.41
4.7475 | 68.75789 | 0.06634659 | 0.1279104 | 0.101967 | 1.47
4.8075 | 73.51445 | 0.07275528 | 0.1381719 | 0.1101472 | 1.53
4.8775 | 79.11835 | 0.07866807 | 0.1497686 | 0.1193918 | 1.6
4.9475 | 84.8123 | 0.08580536 | 0.1614187 | 0.1286789 | 1.67
5.0175 | 90.31796 | 0.09290452 | 0.1727941 | 0.1377471 | 1.74
5.0875 | 95.86864 | 0.09658951 | 0.1843069 | 0.1469248 | 1.81
5.1575 | 101.6486 | 0.1050276 | 0.1960256 | 0.1562667 | 1.88
5.2175 | 106.7285 | 0.1132597 | 0.2061193 | 0.1643132 | 1.94
5.2775 | 111.7593 | 0.1194395 | 0.2162282 | 0.1723718 | 2 | ε1 | 0.4970231
5.3375 | 116.7165 | 0.1233305 | 0.2265432 | 0.1805946 | 2.06 | σ1 | 425.2485
5.4075 | 122.5291 | 0.1302122 | 0.2381704 | 0.1898635 | 2.13 | ε2 | 0.7457661
5.4775 | 128.4196 | 0.1392912 | 0.2496755 | 0.1990351 | 2.2 | σ2 | 618.9617
5.5475 | 134.1381 | 0.1455855 | 0.2610738 | 0.2081215 | 2.27
5.6175 | 139.7788 | 0.1526007 | 0.2726705 | 0.2173661 | 2.34 | E | 77876.82
5.6775 | 144.8219 | 0.1561503 | 0.2826726 | 0.2253396 | 2.4
5.7375 | 150.0001 | 0.1620783 | 0.2926977 | 0.2333313 | 2.46
5.7975 | 155.1046 | 0.1705164 | 0.3030202 | 0.2415602 | 2.52
5.8575 | 160.1395 | 0.1769785 | 0.3131597 | 0.2496431 | 2.58
5.9275 | 166.0954 | 0.1849131 | 0.324703 | 0.2588451 | 2.65
5.9875 | 171.2531 | 0.1894526 | 0.3347204 | 0.2668307 | 2.71
6.0475 | 176.2512 | 0.1965556 | 0.3447378 | 0.2748163 | 2.77
6.1175 | 182.027 | 0.2035403 | 0.3560598 | 0.283842 | 2.84
6.1875 | 187.8847 | 0.2104296 | 0.3674505 | 0.2929223 | 2.91
6.2475 | 193.0424 | 0.2172274 | 0.3777349 | 0.3011208 | 2.97
6.3075 | 198.2575 | 0.2234492 | 0.388088 | 0.309374 | 3.03
6.3775 | 204.2666 | 0.2316241 | 0.3997686 | 0.3186855 | 3.1
6.4475 | 210.153 | 0.2377924 | 0.4112279 | 0.3278206 | 3.17
6.5075 | 215.3434 | 0.2436404 | 0.4215124 | 0.3360191 | 3.23
6.5675 | 220.4807 | 0.2498202 | 0.4315145 | 0.3439926 | 3.29
6.6375 | 226.2688 | 0.2565112 | 0.442745 | 0.3529452 | 3.36
6.6775 | 229.5312 | 0.2618594 | 0.4492528 | 0.3581331 | 3.4
6.7375 | 234.6521 | 0.2683825 | 0.4593313 | 0.3661674 | 3.46
6.7975 | 239.8917 | 0.2752833 | 0.4694021 | 0.3741956 | 3.52
6.8575 | 245.1067 | 0.2812914 | 0.4796026 | 0.3823272 | 3.58
6.9175 | 250.3037 | 0.2873597 | 0.4898583 | 0.3905028 | 3.64
6.9875 | 256.3047 | 0.2950234 | 0.501455 | 0.3997474 | 3.71
7.0575 | 262.3671 | 0.3010354 | 0.5130288 | 0.4089737 | 3.78
7.1275 | 268.2575 | 0.3102288 | 0.5244576 | 0.4180845 | 3.85
7.1975 | 274.0292 | 0.3154607 | 0.5360238 | 0.4273048 | 3.92
7.2675 | 280.0015 | 0.3203816 | 0.5477349 | 0.4366406 | 3.99
7.3275 | 285.2534 | 0.327393 | 0.5577752 | 0.4446445 | 4.05
7.3875 | 290.3906 | 0.3333401 | 0.5679452 | 0.4527517 | 4.11
7.4475 | 295.4788 | 0.3386616 | 0.5781762 | 0.4609076 | 4.17
7.5175 | 301.4838 | 0.3460316 | 0.5897805 | 0.4701583 | 4.24
7.5875 | 307.5626 | 0.3545651 | 0.6014001 | 0.4794211 | 4.31
7.6575 | 313.3752 | 0.3620724 | 0.6127831 | 0.4884954 | 4.38
7.7275 | 319.1551 | 0.3693127 | 0.6243493 | 0.4977157 | 4.45
7.7975 | 325.152 | 0.3753094 | 0.636007 | 0.5070089 | 4.52
7.8575 | 330.4366 | 0.3821301 | 0.6460854 | 0.5150432 | 4.58
7.9175 | 335.7581 | 0.3883214 | 0.6561715 | 0.5230835 | 4.64
7.9775 | 340.9649 | 0.3939213 | 0.6664941 | 0.5313124 | 4.7
8.0475 | 347.0068 | 0.4025197 | 0.6781442 | 0.5405996 | 4.77
8.1175 | 353.106 | 0.4085431 | 0.6897714 | 0.5498685 | 4.84
8.1875 | 358.8859 | 0.4168591 | 0.7010781 | 0.558882 | 4.91
8.2575 | 364.6208 | 0.4241376 | 0.7126138 | 0.5680779 | 4.98
8.3275 | 370.6177 | 0.430077 | 0.7243935 | 0.5774684 | 5.05
8.3875 | 375.8941 | 0.4369054 | 0.7344949 | 0.585521 | 5.11
8.4475 | 381.0886 | 0.4434018 | 0.7445657 | 0.5935492 | 5.17
8.5075 | 386.2177 | 0.4495701 | 0.7548882 | 0.601778 | 5.23
8.5775 | 392.2555 | 0.4595723 | 0.7665383 | 0.6110652 | 5.3
8.6475 | 398.2687 | 0.4646134 | 0.7780358 | 0.6202307 | 5.37
8.7175 | 404.0405 | 0.4723916 | 0.7893655 | 0.6292624 | 5.44
8.7775 | 408.9116 | 0.4789452 | 0.7993829 | 0.6372481 | 5.5
8.8475 | 414.8307 | 0.4886956 | 0.8110482 | 0.6465474 | 5.57
8.9075 | 420.0826 | 0.4930482 | 0.8210503 | 0.6545208 | 5.63
8.9675 | 425.2485 | 0.4970231 | 0.8313043 | 0.662695 | 5.69
9.0275 | 430.3162 | 0.5036682 | 0.84152 | 0.6708387 | 5.75
9.0975 | 436.2721 | 0.5136856 | 0.8530938 | 0.6800651 | 5.82
9.1675 | 442.1748 | 0.5226883 | 0.8646981 | 0.6893157 | 5.89
9.2375 | 447.8401 | 0.5287156 | 0.8762109 | 0.6984934 | 5.96
9.3075 | 453.4931 | 0.5364556 | 0.8877084 | 0.7076589 | 6.03
9.3775 | 459.3181 | 0.5432267 | 0.8993203 | 0.7169157 | 6.1
9.4375 | 464.4471 | 0.5484146 | 0.9093682 | 0.7249256 | 6.16
9.4975 | 469.5885 | 0.5544838 | 0.9195458 | 0.733039 | 6.22
9.5575 | 474.6971 | 0.5595421 | 0.9298226 | 0.7412314 | 6.28
9.6275 | 480.6325 | 0.5685524 | 0.9414498 | 0.7505003 | 6.35
9.6975 | 486.6089 | 0.5754036 | 0.9531075 | 0.7597935 | 6.42
9.7675 | 492.3602 | 0.582499 | 0.9644677 | 0.7688496 | 6.49
9.8375 | 498.046 | 0.5905403 | 0.9759881 | 0.7780333 | 6.56
9.9075 | 503.8791 | 0.5967011 | 0.9876916 | 0.7873631 | 6.63
9.9675 | 509.1105 | 0.6030182 | 0.9977624 | 0.7953912 | 6.69
10.0275 | 514.2355 | 0.6104798 | 1.007902 | 0.8034741 | 6.75
10.0875 | 519.2049 | 0.6160797 | 1.018209 | 0.8116909 | 6.81
10.1575 | 525.0871 | 0.6245789 | 1.029821 | 0.8209476 | 6.88
10.2275 | 530.9571 | 0.6319489 | 1.041334 | 0.8301253 | 6.95
10.2975 | 536.5447 | 0.6392121 | 1.052747 | 0.8392239 | 7.02
10.3675 | 542.1649 | 0.6454796 | 1.064359 | 0.8484807 | 7.09
10.4375 | 547.8343 | 0.6515755 | 1.076086 | 0.8578286 | 7.16
10.4975 | 552.8979 | 0.6576123 | 1.086141 | 0.8658447 | 7.22
10.5575 | 557.9451 | 0.6657833 | 1.096235 | 0.8738911 | 7.28
10.6175 | 562.6689 | 0.6703801 | 1.106512 | 0.8820835 | 7.34
10.6875 | 568.2278 | 0.6769375 | 1.118131 | 0.8913463 | 7.41
10.7575 | 573.8439 | 0.6849827 | 1.129758 | 0.9006152 | 7.48
10.8275 | 579.19 | 0.6914753 | 1.141096 | 0.909653 | 7.55
10.8975 | 584.5523 | 0.6997113 | 1.152639 | 0.918855 | 7.62
10.9575 | 589.3007 | 0.7055134 | 1.162649 | 0.9268346 | 7.68
11.0175 | 594.2538 | 0.7114033 | 1.172681 | 0.9348324 | 7.74
11.0775 | 599.1331 | 0.7176899 | 1.182897 | 0.9429761 | 7.8
11.1375 | 603.8897 | 0.7246365 | 1.193113 | 0.9511199 | 7.86
11.2075 | 609.5754 | 0.7305569 | 1.20474 | 0.9603888 | 7.93
11.2675 | 614.3688 | 0.7382893 | 1.21478 | 0.9683926 | 7.99
11.3275 | 618.9617 | 0.7457661 | 1.224798 | 0.9763782 | 8.05
11.3975 | 624.2954 | 0.7538227 | 1.236097 | 0.9853856 | 8.12
11.4675 | 629.6087 | 0.7594017 | 1.247457 | 0.9944417 | 8.19
11.5275 | 634.2915 | 0.7660279 | 1.257681 | 1.002592 | 8.25
11.5875 | 639.0849 | 0.7728676 | 1.268026 | 1.010839 | 8.31
11.6575 | 644.7912 | 0.7826027 | 1.279768 | 1.020199 | 8.38
11.7275 | 650.129 | 0.7905716 | 1.291341 | 1.029425 | 8.45
11.7875 | 654.3452 | 0.7979111 | 1.301489 | 1.037514 | 8.51
11.8475 | 658.2667 | 0.8035912 | 1.311514 | 1.045506 | 8.57
11.9175 | 662.6384 | 0.8103496 | 1.322734 | 1.054451 | 8.64
11.9875 | 667.5095 | 0.8186962 | 1.33401 | 1.06344 | 8.71
12.0475 | 671.693 | 0.823991 | 1.344371 | 1.071699 | 8.77
12.1075 | 676.0771 | 0.8303081 | 1.354694 | 1.079928 | 8.83
12.1775 | 681.5991 | 0.8396007 | 1.366397 | 1.089258 | 8.9
12.2475 | 686.9861 | 0.8460514 | 1.377925 | 1.098448 | 8.97
12.3075 | 691.276 | 0.8543674 | 1.38824 | 1.10667 | 9.03
12.3775 | 695.8033 | 0.8632175 | 1.399745 | 1.115842 | 9.1
12.4475 | 700.5476 | 0.8706257 | 1.411037 | 1.124843 | 9.17
12.5175 | 705.8199 | 0.8793384 | 1.42245 | 1.133942 | 9.24
12.5775 | 710.5765 | 0.8852054 | 1.432742 | 1.142147 | 9.3
12.6375 | 715.243 | 0.8902981 | 1.443088 | 1.150394 | 9.36
12.7075 | 720.6504 | 0.8990948 | 1.454769 | 1.159705 | 9.43
12.7775 | 725.1327 | 0.9077389 | 1.46619 | 1.16881 | 9.5
12.8375 | 728.7881 | 0.9142315 | 1.476512 | 1.177039 | 9.56
12.9075 | 733.4055 | 0.9232456 | 1.488155 | 1.18632 | 9.63
12.9775 | 737.0098 | 0.9309208 | 1.499446 | 1.195321 | 9.7
13.0475 | 740.44 | 0.9392559 | 1.510753 | 1.204335 | 9.77
13.1075 | 744.6153 | 0.948785 | 1.521037 | 1.212533 | 9.83
13.1675 | 747.5544 | 0.9576809 | 1.53136 | 1.220762 | 9.89
13.2375 | 750.9294 | 0.9664089 | 1.543071 | 1.230098 | 9.96
13.3075 | 754.8059 | 0.9747059 | 1.554614 | 1.2393 | 10.03
13.3675 | 758.535 | 0.9826328 | 1.564884 | 1.247486 | 10.09
13.4375 | 762.608 | 0.9902012 | 1.576465 | 1.256719 | 10.16
13.5075 | 764.9678 | 0.9976894 | 1.587711 | 1.265683 | 10.23
13.5775 | 767.7984 | 1.006463 | 1.599079 | 1.274745 | 10.3
13.6375 | 770.8747 | 1.01571 | 1.609371 | 1.28295 | 10.36
13.6975 | 773.2795 | 1.022729 | 1.619716 | 1.291197 | 10.42
13.7675 | 775.9137 | 1.028375 | 1.631465 | 1.300563 | 10.49
13.8375 | 779.4524 | 1.035974 | 1.642986 | 1.309747 | 10.56
13.8975 | 782.5675 | 1.044473 | 1.653148 | 1.317848 | 10.62
13.9675 | 786.1656 | 1.053235 | 1.664691 | 1.32705 | 10.69
14.0375 | 787.6137 | 1.061174 | 1.676074 | 1.336125 | 10.76
14.1075 | 789.7914 | 1.067399 | 1.687488 | 1.345223 | 10.83
14.1675 | 792.9618 | 1.075631 | 1.697704 | 1.353367 | 10.89
14.2275 | 795.8619 | 1.083802 | 1.708087 | 1.361645 | 10.95
14.2975 | 799.2943 | 1.092969 | 1.719776 | 1.370962 | 11.02
14.3675 | 802.088 | 1.101323 | 1.731281 | 1.380134 | 11.09
14.4275 | 802.4483 | 1.10967 | 1.741496 | 1.388277 | 11.15
14.4975 | 804.0351 | 1.119794 | 1.753101 | 1.397528 | 11.22
14.5675 | 807.5432 | 1.129552 | 1.764423 | 1.406554 | 11.29
14.6375 | 810.122 | 1.139115 | 1.775813 | 1.415634 | 11.36
14.6975 | 812.9383 | 1.147878 | 1.785983 | 1.423741 | 11.42
14.7575 | 815.4599 | 1.158345 | 1.796367 | 1.432019 | 11.48
14.8175 | 817.3039 | 1.167722 | 1.806369 | 1.439992 | 11.54
14.8875 | 820.1468 | 1.176953 | 1.817928 | 1.449207 | 11.61
14.9475 | 821.8538 | 1.183984 | 1.828243 | 1.457429 | 11.67
15.0175 | 821.9504 | 1.195657 | 1.839839 | 1.466674 | 11.74
15.0875 | 822.7671 | 1.21 | 1.851085 | 1.475639 | 11.81
15.1575 | 823.6968 | 1.218816 | 1.862369 | 1.484634 | 11.88
15.2175 | 824.6204 | 1.226922 | 1.872707 | 1.492875 | 11.94
15.2775 | 826.3191 | 1.237397 | 1.883037 | 1.50111 | 12
15.3475 | 827.9432 | 1.246053 | 1.894763 | 1.510458 | 12.07
15.4175 | 827.6036 | 1.254222 | 1.906284 | 1.519642 | 12.14
15.4775 | 825.5343 | 1.2634 | 1.916538 | 1.527816 | 12.2
15.5475 | 824.1518 | 1.278079 | 1.928096 | 1.53703 | 12.27
15.6175 | 823.8493 | 1.288081 | 1.939372 | 1.546019 | 12.34
15.6875 | 819.9001 | 1.295848 | 1.950771 | 1.555106 | 12.41
15.7475 | 813.8582 | 1.305392 | 1.961078 | 1.563322 | 12.47
15.8075 | 808.0333 | 1.316882 | 1.971431 | 1.571576 | 12.53
15.8775 | 802.0651 | 1.329555 | 1.983096 | 1.580875 | 12.6
15.9475 | 792.683 | 1.343135 | 1.994571 | 1.590022 | 12.67
16.0075 | 785.7896 | 1.355571 | 2.00484 | 1.598209 | 12.73
16.0775 | 776.2683 | 1.371364 | 2.016445 | 1.607459 | 12.8
16.1475 | 770.4393 | 1.385074 | 2.027751 | 1.616473 | 12.87
16.2175 | 763.6769 | 1.397822 | 2.039119 | 1.625535 | 12.94
16.2775 | 756.2842 | 1.409793 | 2.049366 | 1.633703 | 13
16.3375 | 752.0352 | 1.419704 | 2.059688 | 1.641932 | 13.06
16.4075 | 746.108 | 1.433269 | 2.071445 | 1.651304 | 13.13
16.4775 | 734.5891 | 1.453624 | 2.082996 | 1.660512 | 13.2
16.5375 | 725.8373 | 1.469264 | 2.093189 | 1.668638 | 13.26
16.6075 | 718.4078 | 1.487071 | 2.104763 | 1.677864 | 13.33
16.6775 | 709.7952 | 1.499438 | 2.116039 | 1.686853 | 13.4
16.7475 | 701.3873 | 1.513255 | 2.127483 | 1.695976 | 13.47
16.8075 | 696.6921 | 1.527927 | 2.137683 | 1.704108 | 13.53
16.8675 | 693.2557 | 1.538875 | 2.148044 | 1.712367 | 13.59
16.9275 | 691.2879 | 1.553717 | 2.158066 | 1.720356 | 13.65
16.9975 | 687.4749 | 1.565352 | 2.169586 | 1.72954 | 13.72
17.0575 | 681.4699 | 1.574996 | 2.179901 | 1.737763 | 13.78
17.1275 | 675.08 | 1.588691 | 2.191444 | 1.746965 | 13.85
17.1975 | 669.0586 | 1.604026 | 2.202698 | 1.755935 | 13.92
17.2675 | 660.5606 | 1.618582 | 2.21405 | 1.764985 | 13.99
17.3275 | 653.7901 | 1.631522 | 2.224434 | 1.773263 | 14.05
17.3875 | 648.9803 | 1.642775 | 2.234741 | 1.78148 | 14.11
17.4575 | 642.9712 | 1.656707 | 2.246437 | 1.790803 | 14.18
17.5275 | 634.9726 | 1.671942 | 2.257835 | 1.79989 | 14.25
17.5875 | 628.2431 | 1.684439 | 2.268165 | 1.808125 | 14.31
17.6575 | 621.5298 | 1.697043 | 2.279831 | 1.817424 | 14.38
17.7275 | 610.6086 | 1.713843 | 2.291092 | 1.826401 | 14.45
17.7975 | 602.5077 | 1.727416 | 2.302421 | 1.835433 | 14.52
17.8575 | 595.6389 | 1.742751 | 2.312683 | 1.843613 | 14.58
17.9175 | 582.0651 | 1.755286 | 2.323013 | 1.851848 | 14.64
17.9875 | 561.9419 | 1.77706 | 2.334755 | 1.861208 | 14.71
18.0575 | 544.684 | 1.798545 | 2.346275 | 1.870392 | 14.78
18.1175 | 532.3055 | 1.817893 | 2.356552 | 1.878584 | 14.84
18.1875 | 515.1786 | 1.840796 | 2.368126 | 1.887811 | 14.91
18.2575 | 495.481 | 1.860587 | 2.379356 | 1.896763 | 14.98
18.3275 | 475.4724 | 1.881369 | 2.390762 | 1.905856 | 15.05
18.3875 | 458.9022 | 1.897437 | 2.401024 | 1.914036 | 15.11
18.4475 | 438.3368 | 1.912558 | 2.411354 | 1.922271 | 15.17
18.5075 | 422.4052 | 1.930976 | 2.421364 | 1.930251 | 15.23
18.5775 | 407.8899 | 1.953513 | 2.432892 | 1.93944 | 15.3
18.6375 | 393.8085 | 1.970587 | 2.443245 | 1.947694 | 15.36
18.7075 | 377.1974 | 1.990744 | 2.454796 | 1.956902 | 15.43
18.7775 | 363.1406 | 2.012915 | 2.466034 | 1.96586 | 15.5
18.8475 | 348.0359 | 2.029509 | 2.477401 | 1.974923 | 15.57
18.9075 | 336.9345 | 2.04402 | 2.487777 | 1.983194 | 15.63
18.9675 | 316.8767 | 2.059859 | 2.498085 | 1.991411 | 15.69
19.0375 | 292.2507 | 2.082274 | 2.50972 | 2.000686 | 15.76
19.1075 | 274.0759 | 2.108229 | 2.521171 | 2.009815 | 15.83
19.1675 | 264.137 | 2.125212 | 2.531532 | 2.018074 | 15.89
19.2275 | 255.1397 | 2.140227 | 2.541534 | 2.026048 | 15.95
19.2975 | 242.0489 | 2.1566 | 2.552719 | 2.034964 | 16.02
19.3675 | 225.7898 | 2.173224 | 2.564056 | 2.044002 | 16.09
19.4275 | 209.1214 | 2.189032 | 2.57447 | 2.052303 | 16.15
19.4875 | 196.3991 | 2.209159 | 2.584694 | 2.060453 | 16.21
19.5575 | 181.5645 | 2.233985 | 2.596275 | 2.069686 | 16.28
19.6275 | 170.3894 | 2.251517 | 2.607841 | 2.078906 | 16.35
19.6875 | 161.7237 | 2.265265 | 2.618294 | 2.087238 | 16.41
19.7575 | 140.9454 | 2.279647 | 2.629898 | 2.096489 | 16.48
19.8275 | 129.226 | 2.305983 | 2.641052 | 2.105381 | 16.55
19.8975 | 117.1667 | 2.328398 | 2.652374 | 2.114406 | 16.62

## Glas-Z03
Glas-Z03 | Probe 3 | Probe 3 | Probe 3 | Probe 3 | Probe 3
Zeit | Standardkraft | Extensometer ab Vorkraft | Standardweg | Dehnung | Prüfzeit
s | N/mm² | % | mm | % | s
2.944925 | 14.24112 | 0.007059976 | 0 | 0 | 0
3.604925 | 15.34796 | 0.006035998 | 0.0101018 | 0.00806194 | 0.66
3.724925 | 17.28159 | 0.01379128 | 0.02016497 | 0.01609305 | 0.78
3.814925 | 19.51967 | 0.020467 | 0.03056383 | 0.02439208 | 0.87
3.894925 | 21.88772 | 0.02989693 | 0.0410924 | 0.03279461 | 0.95
3.964925 | 24.37448 | 0.03844567 | 0.05120134 | 0.04086226 | 1.02
4.034925 | 27.19894 | 0.04716988 | 0.06261492 | 0.04997109 | 1.09
4.094925 | 29.97837 | 0.05229302 | 0.07272387 | 0.05803873 | 1.15
4.154925 | 32.98704 | 0.05906792 | 0.08279467 | 0.06607594 | 1.21
4.214925 | 36.10009 | 0.06664391 | 0.09297228 | 0.07419839 | 1.27
4.274925 | 39.37483 | 0.07395287 | 0.1032491 | 0.08239999 | 1.33
4.344925 | 43.41504 | 0.08348961 | 0.1148534 | 0.09166104 | 1.4
4.414925 | 47.65992 | 0.09198494 | 0.126389 | 0.1008673 | 1.47
4.484925 | 51.91299 | 0.1002895 | 0.1377797 | 0.1099579 | 1.54
4.554925 | 56.32161 | 0.1071903 | 0.1493688 | 0.1192067 | 1.61
4.624925 | 61.00448 | 0.1133816 | 0.1611028 | 0.1285713 | 1.68
4.684925 | 65.04879 | 0.1212856 | 0.1711583 | 0.1365963 | 1.74
4.744925 | 69.19952 | 0.1294796 | 0.1812673 | 0.144664 | 1.8
4.804925 | 73.48125 | 0.1366207 | 0.1915441 | 0.1528656 | 1.86
4.874925 | 78.61849 | 0.1445744 | 0.2031865 | 0.1621571 | 1.93
4.944925 | 83.89492 | 0.1542789 | 0.2147832 | 0.171412 | 2 | ε1 | 0.4949229
5.014925 | 89.04445 | 0.1634647 | 0.2261205 | 0.18046 | 2.07 | σ1 | 326.6963
5.084925 | 94.1776 | 0.1711361 | 0.2376714 | 0.1896784 | 2.14 | ε2 | 0.7461302
5.154925 | 99.65051 | 0.1790363 | 0.2493672 | 0.1990125 | 2.21 | σ2 | 512.2308
5.214925 | 104.5258 | 0.1855709 | 0.2594914 | 0.2070923 | 2.27
5.274925 | 109.356 | 0.1928074 | 0.2695622 | 0.2151295 | 2.33 | E | 73857.1
5.334925 | 114.1535 | 0.202779 | 0.2798848 | 0.2233677 | 2.39
5.404925 | 119.8434 | 0.2110188 | 0.2915654 | 0.2326896 | 2.46
5.474925 | 125.5824 | 0.2174885 | 0.3031545 | 0.2419385 | 2.53
5.544925 | 131.1944 | 0.226228 | 0.3144078 | 0.2509195 | 2.6
5.614925 | 136.8024 | 0.236459 | 0.3259587 | 0.2601379 | 2.67
5.674925 | 141.7964 | 0.2449505 | 0.3360295 | 0.2681751 | 2.73
5.734925 | 146.9459 | 0.2514088 | 0.3460851 | 0.2762001 | 2.79
5.794925 | 152.0177 | 0.2586986 | 0.3563161 | 0.2843652 | 2.85
5.804925 | 152.8773 | 0.2600567 | 0.3578954 | 0.2856256 | 2.86
5.864925 | 157.8917 | 0.2669308 | 0.3682561 | 0.2938941 | 2.92
5.934925 | 163.8067 | 0.2740414 | 0.3799062 | 0.3031917 | 2.99
6.004925 | 169.7258 | 0.2829449 | 0.3914266 | 0.3123858 | 3.06
6.074925 | 175.4403 | 0.2903454 | 0.4027257 | 0.3214033 | 3.13
6.144925 | 181.1424 | 0.2984897 | 0.4143224 | 0.3306583 | 3.2
6.204925 | 186.2387 | 0.3053829 | 0.4243779 | 0.3386833 | 3.26
6.264925 | 191.4374 | 0.3115551 | 0.4344335 | 0.3467083 | 3.32
6.324925 | 196.5746 | 0.3200848 | 0.4446187 | 0.3548368 | 3.38
6.384925 | 201.6996 | 0.3272488 | 0.4548879 | 0.3630324 | 3.44
6.454925 | 207.6964 | 0.3345692 | 0.4664922 | 0.3722934 | 3.51
6.524925 | 213.7588 | 0.3429577 | 0.4781117 | 0.3815666 | 3.58
6.594925 | 219.6451 | 0.3510029 | 0.4895024 | 0.3906572 | 3.65
6.664925 | 225.47 | 0.3589289 | 0.501045 | 0.399869 | 3.72
6.734925 | 231.4833 | 0.3658221 | 0.5126874 | 0.4091605 | 3.79
6.794925 | 236.7228 | 0.3735926 | 0.5227811 | 0.4172159 | 3.85
6.854925 | 241.9256 | 0.3815005 | 0.5329053 | 0.4252958 | 3.91
6.914925 | 247.0547 | 0.3883593 | 0.543205 | 0.4335156 | 3.97
6.984925 | 253.1129 | 0.3965228 | 0.5548627 | 0.4428193 | 4.04
7.054925 | 259.1425 | 0.4039996 | 0.5664594 | 0.4520743 | 4.11
7.124925 | 264.9757 | 0.4103205 | 0.5777814 | 0.46111 | 4.18
7.194925 | 270.8129 | 0.4185336 | 0.5893095 | 0.4703102 | 4.25
7.254925 | 275.9501 | 0.4264529 | 0.5993268 | 0.4783048 | 4.31
7.314925 | 281.1938 | 0.4328196 | 0.6093671 | 0.4863176 | 4.37
7.374925 | 286.4743 | 0.4410975 | 0.6196668 | 0.4945375 | 4.43
7.434925 | 291.6402 | 0.4500391 | 0.6298902 | 0.5026965 | 4.49
7.504925 | 297.719 | 0.4572108 | 0.6414564 | 0.5119271 | 4.56
7.574925 | 303.8182 | 0.4664271 | 0.6530607 | 0.5211881 | 4.63
7.644925 | 309.6554 | 0.4750254 | 0.6645429 | 0.5303518 | 4.7
7.714925 | 315.4353 | 0.4818118 | 0.6761014 | 0.5395763 | 4.77
7.784925 | 321.4322 | 0.4893496 | 0.6877134 | 0.5488434 | 4.84
7.844925 | 326.6963 | 0.4949229 | 0.6977384 | 0.5568441 | 4.9
7.904925 | 331.9318 | 0.5023081 | 0.7079771 | 0.5650152 | 4.96
7.964925 | 337.155 | 0.5099986 | 0.7182157 | 0.5731864 | 5.02
8.034925 | 343.1805 | 0.5165598 | 0.7297819 | 0.582417 | 5.09
8.104925 | 349.2388 | 0.524996 | 0.7414091 | 0.5916963 | 5.16
8.174925 | 355.1169 | 0.5345175 | 0.752876 | 0.6008478 | 5.23
8.244925 | 360.8641 | 0.54196 | 0.7644117 | 0.610054 | 5.3
8.314925 | 366.8405 | 0.5493948 | 0.7760313 | 0.6193273 | 5.37
8.374925 | 372.1415 | 0.5573065 | 0.7860715 | 0.6273401 | 5.43
8.434925 | 377.377 | 0.5636122 | 0.7962797 | 0.6354869 | 5.49
8.494925 | 382.5429 | 0.5698988 | 0.8065259 | 0.6436642 | 5.55
8.564925 | 388.6134 | 0.5780852 | 0.8181531 | 0.6529435 | 5.62
8.634925 | 394.6226 | 0.5877364 | 0.8297956 | 0.662235 | 5.69
8.704925 | 400.3411 | 0.5955832 | 0.841171 | 0.6713134 | 5.76
8.774925 | 406.1783 | 0.6036513 | 0.8526762 | 0.6804953 | 5.83
8.844925 | 412.1834 | 0.6117842 | 0.8643796 | 0.6898355 | 5.9
8.904925 | 417.4885 | 0.6164725 | 0.8744581 | 0.6978787 | 5.96
8.964925 | 422.6093 | 0.6234915 | 0.8846281 | 0.7059951 | 6.02
9.024925 | 427.6893 | 0.6322653 | 0.8949049 | 0.7141967 | 6.08
9.094925 | 433.7516 | 0.6408408 | 0.9065549 | 0.7234943 | 6.15
9.164925 | 439.814 | 0.648001 | 0.9180677 | 0.7326823 | 6.22
9.234925 | 445.6308 | 0.6581633 | 0.9294279 | 0.7417485 | 6.29
9.304925 | 451.3902 | 0.6657279 | 0.9410322 | 0.7510095 | 6.36
9.374925 | 457.428 | 0.6742194 | 0.9527738 | 0.7603802 | 6.43
9.434925 | 462.6717 | 0.6786368 | 0.9627988 | 0.7683809 | 6.49
9.494925 | 467.8867 | 0.6845953 | 0.9729383 | 0.7764729 | 6.55
9.554925 | 473.0649 | 0.6928275 | 0.9831922 | 0.7846562 | 6.61
9.624925 | 479.0822 | 0.7008078 | 0.9948499 | 0.7939599 | 6.68
9.694925 | 485.1569 | 0.7097571 | 1.006439 | 0.8032087 | 6.75
9.764925 | 491.0064 | 0.7176497 | 1.017807 | 0.812281 | 6.82
9.834925 | 496.7412 | 0.7242873 | 1.02935 | 0.8214934 | 6.89
9.894925 | 501.8539 | 0.732115 | 1.03936 | 0.8294819 | 6.95
9.954925 | 507.1304 | 0.7397215 | 1.049377 | 0.8374765 | 7.01
10.01493 | 512.2308 | 0.7461302 | 1.059631 | 0.8456598 | 7.07
10.07492 | 517.0897 | 0.7529395 | 1.069854 | 0.8538188 | 7.13
10.14493 | 522.8778 | 0.7608969 | 1.081405 | 0.8630372 | 7.2
10.204925 | 528.0437 | 0.768389 | 1.091461 | 0.8710622 | 7.26
10.26493 | 533.0417 | 0.7738211 | 1.101501 | 0.8790751 | 7.32
10.33493 | 538.7562 | 0.7840331 | 1.11277 | 0.8880682 | 7.39
10.40492 | 544.3192 | 0.791609 | 1.124122 | 0.8971283 | 7.46
10.46493 | 549.2517 | 0.7983382 | 1.134369 | 0.9053056 | 7.52
10.52492 | 554.4545 | 0.8052351 | 1.144729 | 0.9135742 | 7.58
10.59493 | 560.3777 | 0.8124831 | 1.156479 | 0.9229509 | 7.65
10.664925 | 566.3049 | 0.8210204 | 1.16803 | 0.9321693 | 7.72
10.72493 | 571.4545 | 0.8270552 | 1.178222 | 0.940304 | 7.78
10.784925 | 576.252 | 0.8341734 | 1.188225 | 0.9482864 | 7.84
10.85493 | 581.6266 | 0.8419173 | 1.199402 | 0.9572064 | 7.91
10.92493 | 587.165 | 0.8502104 | 1.210708 | 0.96623 | 7.98
10.98492 | 592.0812 | 0.8578398 | 1.221084 | 0.9745108 | 8.04
11.04493 | 597.0752 | 0.8637297 | 1.231384 | 0.9827307 | 8.1
11.11492 | 603.0148 | 0.8728735 | 1.243072 | 0.9920587 | 8.17
11.18493 | 608.7128 | 0.8822424 | 1.254608 | 1.001265 | 8.24
11.244925 | 613.5308 | 0.8887885 | 1.264946 | 1.009515 | 8.3
11.31493 | 619.2002 | 0.8965895 | 1.276489 | 1.018728 | 8.37
11.38493 | 624.8491 | 0.9041159 | 1.287758 | 1.027721 | 8.44
11.454925 | 630.6044 | 0.9117339 | 1.29908 | 1.036756 | 8.51
11.51493 | 635.5821 | 0.9171431 | 1.30944 | 1.045025 | 8.57
11.574925 | 640.4901 | 0.9232962 | 1.319786 | 1.053281 | 8.63
11.64493 | 645.8051 | 0.9323022 | 1.33147 | 1.062607 | 8.7
11.71493 | 651.3107 | 0.9402864 | 1.342892 | 1.071722 | 8.77
11.77492 | 656.276 | 0.9481523 | 1.353214 | 1.07996 | 8.83
11.84493 | 661.7694 | 0.957628 | 1.364826 | 1.089227 | 8.9
11.914925 | 667.23 | 0.9661729 | 1.376118 | 1.098238 | 8.97
11.98492 | 672.8872 | 0.9729517 | 1.387455 | 1.107286 | 9.04
12.04493 | 677.6355 | 0.9784563 | 1.397732 | 1.115488 | 9.1
12.10493 | 682.2938 | 0.9851358 | 1.40807 | 1.123738 | 9.16
12.17493 | 687.951 | 0.9951837 | 1.419773 | 1.133078 | 9.23
12.244925 | 693.6326 | 1.00258 | 1.431293 | 1.142272 | 9.3
12.30493 | 698.1395 | 1.010233 | 1.441586 | 1.150486 | 9.36
12.374925 | 703.5715 | 1.019319 | 1.453167 | 1.159729 | 9.43
12.44492 | 708.9543 | 1.029695 | 1.464413 | 1.168704 | 9.5
12.51493 | 714.1366 | 1.036306 | 1.475796 | 1.177788 | 9.57
12.574925 | 718.3897 | 1.043314 | 1.486034 | 1.185959 | 9.63
12.63493 | 722.5199 | 1.051039 | 1.496395 | 1.194228 | 9.69
12.704925 | 727.4525 | 1.059904 | 1.508144 | 1.203605 | 9.76
12.77492 | 732.6716 | 1.065992 | 1.51968 | 1.212811 | 9.83
12.834925 | 737.3627 | 1.074373 | 1.529835 | 1.220915 | 9.89
12.90492 | 742.1438 | 1.084993 | 1.541424 | 1.230164 | 9.96
12.97493 | 745.9016 | 1.090849 | 1.552792 | 1.239236 | 10.03
13.04493 | 749.7023 | 1.099958 | 1.564198 | 1.248339 | 10.1
13.10493 | 754.0741 | 1.108976 | 1.574398 | 1.25648 | 10.16
13.164925 | 758.6178 | 1.117273 | 1.584789 | 1.264773 | 10.22
13.23492 | 763.489 | 1.127363 | 1.59647 | 1.274095 | 10.29
13.30493 | 768.221 | 1.134271 | 1.60796 | 1.283264 | 10.36
13.36492 | 772.605 | 1.140882 | 1.618176 | 1.291417 | 10.42
13.42493 | 776.9604 | 1.148908 | 1.628178 | 1.2994 | 10.48
13.494925 | 782.0158 | 1.15785 | 1.639477 | 1.308417 | 10.55
13.56493 | 786.4408 | 1.163875 | 1.650753 | 1.317416 | 10.62
13.624925 | 789.6214 | 1.173313 | 1.661083 | 1.325661 | 10.68
13.68493 | 793.6862 | 1.180866 | 1.671375 | 1.333874 | 10.74
13.75493 | 799.0526 | 1.189907 | 1.683071 | 1.343209 | 10.81
13.824925 | 803.977 | 1.197628 | 1.694592 | 1.352403 | 10.88
13.88493 | 807.8208 | 1.203663 | 1.704945 | 1.360665 | 10.94
13.954925 | 812.4177 | 1.213657 | 1.716518 | 1.369902 | 11.01
14.02492 | 815.413 | 1.224247 | 1.727741 | 1.378858 | 11.08
14.09493 | 816.9102 | 1.232498 | 1.739079 | 1.387906 | 11.15
14.15492 | 820.1829 | 1.241913 | 1.749401 | 1.396145 | 11.21
14.21493 | 823.2837 | 1.24971 | 1.759739 | 1.404395 | 11.27
14.284925 | 826.4213 | 1.259201 | 1.77145 | 1.413741 | 11.34
14.35493 | 828.7504 | 1.267753 | 1.782978 | 1.422941 | 11.41
14.414925 | 831.6199 | 1.276977 | 1.793232 | 1.431125 | 11.47
14.48492 | 834.4035 | 1.285476 | 1.804775 | 1.440337 | 11.54
14.55493 | 837.7294 | 1.296966 | 1.816097 | 1.449373 | 11.61
14.624925 | 841.7327 | 1.305511 | 1.827473 | 1.458451 | 11.68
14.68493 | 845.2408 | 1.312984 | 1.837757 | 1.466659 | 11.74
14.744925 | 847.8933 | 1.321659 | 1.848133 | 1.47494 | 11.8
14.81493 | 850.5909 | 1.332462 | 1.859791 | 1.484243 | 11.87
14.88493 | 852.9866 | 1.34357 | 1.871281 | 1.493413 | 11.94
14.94492 | 854.4285 | 1.349514 | 1.881535 | 1.501596 | 12
15.01493 | 855.8098 | 1.359077 | 1.893162 | 1.510876 | 12.07
15.084925 | 857.2716 | 1.368694 | 1.904453 | 1.519887 | 12.14
15.15492 | 859.5107 | 1.379421 | 1.915813 | 1.528953 | 12.21
15.21493 | 861.6618 | 1.389805 | 1.926044 | 1.537118 | 12.27
15.27492 | 862.7353 | 1.399265 | 1.936398 | 1.545381 | 12.33
15.34493 | 864.3095 | 1.410343 | 1.948132 | 1.554745 | 12.4
15.414925 | 866.8843 | 1.419056 | 1.959682 | 1.563964 | 12.47
15.47493 | 869.1541 | 1.429256 | 1.969875 | 1.572098 | 12.53
15.544925 | 870.2734 | 1.441082 | 1.981464 | 1.581347 | 12.6
15.614925 | 869.5955 | 1.450016 | 1.992733 | 1.59034 | 12.67
15.68493 | 869.8344 | 1.461017 | 2.004147 | 1.599449 | 12.74
15.744925 | 870.5722 | 1.47221 | 2.01437 | 1.607608 | 12.8
15.80493 | 869.5934 | 1.481754 | 2.024769 | 1.615907 | 12.86
15.864925 | 866.5499 | 1.491314 | 2.034771 | 1.62389 | 12.92
15.93493 | 863.0664 | 1.507305 | 2.046284 | 1.633078 | 12.99
15.994925 | 862.5819 | 1.519024 | 2.056606 | 1.641316 | 13.05
16.06493 | 862.5585 | 1.530048 | 2.06815 | 1.650528 | 13.12
16.13493 | 862.5899 | 1.539875 | 2.079418 | 1.659521 | 13.19
16.204925 | 860.4219 | 1.553737 | 2.090748 | 1.668563 | 13.26
16.26493 | 859.7869 | 1.564365 | 2.101101 | 1.676826 | 13.32
16.324925 | 856.1826 | 1.576244 | 2.111431 | 1.68507 | 13.38
16.39493 | 847.1157 | 1.589535 | 2.123119 | 1.694398 | 13.45
16.46493 | 842.1442 | 1.60374 | 2.134541 | 1.703513 | 13.52
16.52492 | 840.554 | 1.61494 | 2.144863 | 1.711751 | 13.58
16.59493 | 836.8571 | 1.626796 | 2.156506 | 1.721042 | 13.65
16.664925 | 831.7736 | 1.640975 | 2.167803 | 1.730059 | 13.72
16.73492 | 829.2951 | 1.654464 | 2.179117 | 1.739088 | 13.79
16.794925 | 824.7043 | 1.667525 | 2.189394 | 1.74729 | 13.85
16.85493 | 817.4917 | 1.681334 | 2.19974 | 1.755546 | 13.91
16.92493 | 805.6207 | 1.700454 | 2.211443 | 1.764886 | 13.98
16.994925 | 791.0481 | 1.718413 | 2.222986 | 1.774099 | 14.05
17.05493 | 775.313 | 1.735381 | 2.233271 | 1.782306 | 14.11
17.124925 | 756.5815 | 1.753386 | 2.244814 | 1.791519 | 14.18
17.19492 | 722.1149 | 1.773665 | 2.256075 | 1.800506 | 14.25
17.26493 | 691.758 | 1.799773 | 2.267466 | 1.809596 | 14.32
17.324925 | 663.6608 | 1.820632 | 2.277735 | 1.817792 | 14.38
17.38493 | 620.3687 | 1.842711 | 2.288073 | 1.826042 | 14.44

## Glas-Z04
Glas-Z04 | Probe 4 | Probe 4 | Probe 4 | Probe 4 | Probe 4
Zeit | Standardkraft | Extensometer ab Vorkraft | Standardweg | Dehnung | Prüfzeit
s | N/mm² | % | mm | % | s
2.515625 | 15.10367 | 0.01144425 | 0 | 0 | 0
3.175625 | 16.83994 | 0.009784607 | 0.01042461 | 0.008315929 | 0.66
3.295625 | 20.06147 | 0.01991072 | 0.02117062 | 0.01688824 | 0.78
3.385625 | 23.48562 | 0.02907637 | 0.03163815 | 0.0252384 | 0.87
3.465625 | 27.1697 | 0.03917387 | 0.04228878 | 0.03373463 | 0.95
3.535625 | 31.14441 | 0.04740694 | 0.05310726 | 0.04236475 | 1.02
3.595625 | 35.0127 | 0.05463961 | 0.06333065 | 0.05052016 | 1.08
3.665625 | 39.69558 | 0.06372622 | 0.07486629 | 0.05972238 | 1.15
3.735625 | 44.34161 | 0.07430056 | 0.0860281 | 0.06862638 | 1.22
3.805625 | 49.28238 | 0.08433321 | 0.09750271 | 0.07777991 | 1.29
3.865625 | 53.80152 | 0.09273317 | 0.1077719 | 0.08597184 | 1.35
3.925625 | 58.45574 | 0.1004579 | 0.1179037 | 0.09405421 | 1.41
3.995625 | 63.67895 | 0.1113832 | 0.1295385 | 0.1033356 | 1.48
4.055625 | 68.11622 | 0.1205232 | 0.139739 | 0.1114727 | 1.54
4.115625 | 72.86459 | 0.1297472 | 0.1499395 | 0.1196098 | 1.6
4.185625 | 78.51352 | 0.139261 | 0.1614981 | 0.1288303 | 1.67
4.255625 | 84.0028 | 0.1478021 | 0.1726904 | 0.1377587 | 1.74
4.325625 | 89.48799 | 0.154577 | 0.184226 | 0.1469609 | 1.81
4.385625 | 94.37963 | 0.162813 | 0.1943502 | 0.1550372 | 1.87
4.445625 | 99.47185 | 0.1727579 | 0.2044821 | 0.1631196 | 1.93
4.505625 | 104.56 | 0.1814478 | 0.2145376 | 0.1711411 | 1.99 | ε1 | 0.4931042
4.565625 | 109.5253 | 0.1875418 | 0.2248831 | 0.1793939 | 2.05 | σ1 | 328.7486
4.635625 | 115.4198 | 0.194515 | 0.2365332 | 0.1886874 | 2.12 | ε2 | 0.747521
4.705625 | 121.388 | 0.2044256 | 0.2481298 | 0.1979383 | 2.19 | σ2 | 513.7334
4.775625 | 127.0984 | 0.2147253 | 0.2593985 | 0.2069275 | 2.26
4.845625 | 132.8292 | 0.2236669 | 0.2709494 | 0.2161419 | 2.33 | E | 72709.34
4.905625 | 137.8886 | 0.2279966 | 0.2809668 | 0.224133 | 2.39
4.965625 | 143.0791 | 0.2363966 | 0.2910604 | 0.2321849 | 2.45
5.025625 | 148.2696 | 0.2448347 | 0.3013067 | 0.2403586 | 2.51
5.085625 | 153.3904 | 0.2480007 | 0.311553 | 0.2485322 | 2.57
5.115625 | 155.9406 | 0.2510715 | 0.3163671 | 0.2523726 | 2.6
5.175625 | 161.0779 | 0.2593723 | 0.3266134 | 0.2605462 | 2.66
5.245625 | 167.0952 | 0.2699848 | 0.338172 | 0.2697667 | 2.73
5.315625 | 172.8997 | 0.2838245 | 0.349349 | 0.2786829 | 2.8
5.385625 | 178.651 | 0.2923007 | 0.3608694 | 0.2878729 | 2.87
5.445625 | 183.8005 | 0.2961574 | 0.3711004 | 0.2960344 | 2.93
5.505625 | 189.0851 | 0.3021579 | 0.3812246 | 0.3041107 | 2.99
5.575625 | 195.127 | 0.3128848 | 0.3928213 | 0.3133616 | 3.06
5.635625 | 200.2397 | 0.3191676 | 0.4031134 | 0.3215718 | 3.12
5.695625 | 205.4342 | 0.3261562 | 0.4132452 | 0.3296542 | 3.18
5.765625 | 211.4434 | 0.3351436 | 0.424819 | 0.3388868 | 3.25
5.835625 | 217.3174 | 0.3406577 | 0.4360723 | 0.3478639 | 3.32
5.905625 | 223.1383 | 0.3485046 | 0.4475775 | 0.3570417 | 3.39
5.965625 | 228.2674 | 0.3566985 | 0.4576712 | 0.3650937 | 3.45
6.025625 | 233.5806 | 0.3649001 | 0.4677801 | 0.3731578 | 3.51
6.085625 | 238.8407 | 0.3704429 | 0.4778967 | 0.381228 | 3.57
6.145625 | 243.9615 | 0.3769622 | 0.4881964 | 0.3894443 | 3.63
6.215625 | 249.9584 | 0.3865829 | 0.4998465 | 0.3987378 | 3.7
6.285625 | 256.0412 | 0.3950095 | 0.5114737 | 0.408013 | 3.77
6.355625 | 261.858 | 0.402906 | 0.5227804 | 0.4170327 | 3.84
6.425625 | 267.6666 | 0.4120841 | 0.5343161 | 0.4262349 | 3.91
6.495625 | 273.7126 | 0.421041 | 0.5460501 | 0.4355954 | 3.98
6.555625 | 278.989 | 0.4280944 | 0.5561514 | 0.4436534 | 4.04
6.615625 | 284.2572 | 0.4362655 | 0.5662603 | 0.4517175 | 4.1
6.675625 | 289.4477 | 0.4427848 | 0.5765448 | 0.4599216 | 4.16
6.745625 | 295.4364 | 0.4512916 | 0.5882177 | 0.4692334 | 4.23
6.815625 | 301.5274 | 0.4579568 | 0.5997305 | 0.4784173 | 4.3
6.885625 | 307.3932 | 0.4652391 | 0.6110754 | 0.4874674 | 4.37
6.955625 | 313.1609 | 0.4780336 | 0.6226873 | 0.4967305 | 4.44
7.015625 | 318.3186 | 0.4837976 | 0.6327124 | 0.5047276 | 4.5
7.075625 | 323.6114 | 0.4870313 | 0.6427221 | 0.5127126 | 4.56
7.135625 | 328.7486 | 0.4931042 | 0.6529989 | 0.5209107 | 4.62
7.195625 | 333.89 | 0.5012372 | 0.6632223 | 0.5290661 | 4.68
7.265625 | 339.9933 | 0.5102398 | 0.6747503 | 0.5382622 | 4.75
7.335625 | 346.0434 | 0.5198529 | 0.6863928 | 0.5475496 | 4.82
7.405625 | 351.9461 | 0.5254805 | 0.6978674 | 0.5567032 | 4.89
7.475625 | 357.7043 | 0.5356013 | 0.7094007 | 0.5659035 | 4.96
7.545625 | 363.648 | 0.542544 | 0.7209897 | 0.5751483 | 5.03
7.605625 | 368.9449 | 0.5496165 | 0.7310605 | 0.583182 | 5.09
7.665625 | 374.1927 | 0.5569788 | 0.7412534 | 0.591313 | 5.15
7.725625 | 379.3053 | 0.5632082 | 0.7515073 | 0.5994928 | 5.21
7.795625 | 385.2777 | 0.5726076 | 0.7631192 | 0.6087559 | 5.28
7.865625 | 391.3728 | 0.580031 | 0.7747693 | 0.6180494 | 5.35
7.935625 | 397.2468 | 0.5879847 | 0.7861981 | 0.6271664 | 5.42
8.005625 | 403.0472 | 0.5982996 | 0.7976727 | 0.6363199 | 5.49
8.075625 | 409.0809 | 0.6026789 | 0.809361 | 0.6456439 | 5.56
8.135625 | 414.3737 | 0.6129748 | 0.8194394 | 0.6536836 | 5.62
8.195625 | 419.6338 | 0.6221758 | 0.8296399 | 0.6618208 | 5.68
8.255625 | 424.7546 | 0.6266619 | 0.8398938 | 0.6700005 | 5.74
8.325625 | 430.7474 | 0.633906 | 0.8515058 | 0.6792636 | 5.81
8.395625 | 436.7975 | 0.6415049 | 0.8630261 | 0.6884537 | 5.88
8.465625 | 442.6183 | 0.6496454 | 0.8744473 | 0.6975646 | 5.95
8.535625 | 448.3983 | 0.6588007 | 0.8860593 | 0.7068277 | 6.02
8.605625 | 454.3583 | 0.6660143 | 0.8977704 | 0.7161699 | 6.09
8.665625 | 459.602 | 0.6735865 | 0.9077878 | 0.724161 | 6.15
8.725625 | 464.7924 | 0.6812578 | 0.9179196 | 0.7322433 | 6.21
8.785625 | 469.9256 | 0.6891886 | 0.9281888 | 0.7404353 | 6.27
8.855625 | 475.8488 | 0.6987864 | 0.9398465 | 0.7497349 | 6.34
8.925625 | 481.8129 | 0.7083994 | 0.9514279 | 0.7589736 | 6.41
8.995625 | 487.556 | 0.7157999 | 0.9627881 | 0.7680358 | 6.48
9.065625 | 493.1803 | 0.7230822 | 0.9743466 | 0.7772563 | 6.55
9.125625 | 498.2111 | 0.7284151 | 0.9843488 | 0.7852352 | 6.61
9.185625 | 503.4344 | 0.7351137 | 0.9943509 | 0.7932141 | 6.67
9.245625 | 508.6043 | 0.7389685 | 1.00462 | 0.8014061 | 6.73
9.305625 | 513.7334 | 0.747521 | 1.014836 | 0.8095554 | 6.79
9.375625 | 519.6648 | 0.760018 | 1.026402 | 0.818782 | 6.86
9.435625 | 524.843 | 0.7642187 | 1.03648 | 0.8268217 | 6.92
9.505625 | 530.6843 | 0.7701467 | 1.048024 | 0.83603 | 6.99
9.575625 | 536.4069 | 0.7791914 | 1.059399 | 0.8451044 | 7.06
9.645625 | 542.3464 | 0.7888426 | 1.070889 | 0.8542701 | 7.13
9.705625 | 547.4591 | 0.7925085 | 1.080998 | 0.8623343 | 7.19
9.765625 | 552.6332 | 0.7990011 | 1.091359 | 0.8705992 | 7.25
9.825625 | 557.795 | 0.8080267 | 1.101445 | 0.8786451 | 7.31
9.895625 | 563.6814 | 0.8183149 | 1.112996 | 0.8878595 | 7.38
9.955625 | 568.79 | 0.8235296 | 1.123188 | 0.8959905 | 7.44
10.01562 | 573.7839 | 0.8287405 | 1.133198 | 0.9039755 | 7.5
10.08562 | 579.4165 | 0.8386434 | 1.144406 | 0.912916 | 7.57
10.15562 | 585.0654 | 0.844745 | 1.15569 | 0.9219174 | 7.64
10.21562 | 590.1945 | 0.8543428 | 1.16605 | 0.9301824 | 7.7
10.27562 | 595.389 | 0.8612131 | 1.176358 | 0.9384047 | 7.76
10.345625 | 601.1362 | 0.8685936 | 1.188054 | 0.9477348 | 7.83
10.41562 | 606.7606 | 0.8793968 | 1.199612 | 0.9569552 | 7.9
10.47562 | 611.6481 | 0.8849357 | 1.209919 | 0.9651776 | 7.96
10.54562 | 617.3339 | 0.893164 | 1.221478 | 0.9743981 | 8.03
10.61562 | 622.8109 | 0.8988378 | 1.232724 | 0.983369 | 8.1
10.68562 | 628.5007 | 0.9060018 | 1.244084 | 0.9924313 | 8.17
10.74562 | 633.4784 | 0.9157369 | 1.254437 | 1.00069 | 8.23
10.80562 | 638.6074 | 0.9213903 | 1.264752 | 1.008919 | 8.29
10.87562 | 644.2482 | 0.9268606 | 1.27644 | 1.018243 | 8.36
10.94562 | 649.7129 | 0.9356039 | 1.287869 | 1.02736 | 8.43
11.00562 | 654.6618 | 0.9439428 | 1.298199 | 1.0356 | 8.49
11.07562 | 660.3108 | 0.9528387 | 1.309834 | 1.044881 | 8.56
11.14562 | 665.6035 | 0.95911 | 1.321118 | 1.053883 | 8.63
11.21562 | 671.1665 | 0.9666688 | 1.332409 | 1.06289 | 8.7
11.27562 | 676.1196 | 0.9743059 | 1.342755 | 1.071143 | 8.76
11.33562 | 681.2404 | 0.9830682 | 1.353032 | 1.079341 | 8.82
11.40562 | 687.1472 | 0.9898736 | 1.364735 | 1.088677 | 8.89
11.47562 | 693.0049 | 0.99559 | 1.376263 | 1.097873 | 8.96
11.53562 | 698.0153 | 0.9995861 | 1.386563 | 1.10609 | 9.02
11.60562 | 703.6888 | 1.011251 | 1.398137 | 1.115322 | 9.09
11.67562 | 709.1126 | 1.017073 | 1.409398 | 1.124305 | 9.16
11.74562 | 714.5814 | 1.02482 | 1.420743 | 1.133355 | 9.23
11.80562 | 719.4485 | 1.032175 | 1.431027 | 1.14156 | 9.29
11.86562 | 723.9922 | 1.041948 | 1.441411 | 1.149843 | 9.35
11.93562 | 729.1376 | 1.049654 | 1.453122 | 1.159185 | 9.42
12.00562 | 734.2667 | 1.055162 | 1.464665 | 1.168393 | 9.49
12.06562 | 738.4256 | 1.062357 | 1.474835 | 1.176506 | 9.55
12.135625 | 743.5751 | 1.073229 | 1.486393 | 1.185727 | 9.62
12.20562 | 748.5568 | 1.083811 | 1.497784 | 1.194813 | 9.69
12.27562 | 754.0829 | 1.091459 | 1.509144 | 1.203875 | 9.76
12.33562 | 758.9582 | 1.098814 | 1.519398 | 1.212055 | 9.82
12.39562 | 763.6779 | 1.104368 | 1.529728 | 1.220296 | 9.88
12.45562 | 768.2871 | 1.107172 | 1.539739 | 1.228281 | 9.94
12.52562 | 773.7682 | 1.115358 | 1.55119 | 1.237416 | 10.01
12.58562 | 778.4224 | 1.125749 | 1.561566 | 1.245693 | 10.07
12.65562 | 783.5351 | 1.133818 | 1.573163 | 1.254944 | 10.14
12.72562 | 788.6642 | 1.139898 | 1.584454 | 1.263952 | 10.21
12.79562 | 794.0306 | 1.150518 | 1.595746 | 1.272959 | 10.28
12.85562 | 799.0123 | 1.156877 | 1.606061 | 1.281188 | 10.34
12.91562 | 803.9408 | 1.163282 | 1.616399 | 1.289434 | 10.4
12.98562 | 809.4588 | 1.171404 | 1.628041 | 1.298722 | 10.47
13.05562 | 814.9685 | 1.18059 | 1.639577 | 1.307924 | 10.54
13.11562 | 819.6473 | 1.187681 | 1.649945 | 1.316195 | 10.6
13.18562 | 825.067 | 1.190403 | 1.661534 | 1.32544 | 10.67
13.25562 | 830.6013 | 1.199112 | 1.672734 | 1.334374 | 10.74
13.32562 | 836.1397 | 1.20787 | 1.684026 | 1.343382 | 10.81
13.385625 | 841.0068 | 1.21582 | 1.694371 | 1.351635 | 10.87
13.44562 | 845.9557 | 1.220541 | 1.704701 | 1.359875 | 10.93
13.51562 | 851.486 | 1.22986 | 1.716435 | 1.369236 | 11
13.58562 | 857.0121 | 1.237871 | 1.727956 | 1.378426 | 11.07
13.64562 | 861.695 | 1.244245 | 1.738232 | 1.386624 | 11.13
13.71562 | 866.6889 | 1.252449 | 1.749753 | 1.395814 | 11.2
13.78562 | 871.5396 | 1.260635 | 1.761083 | 1.404852 | 11.27
13.85562 | 876.4354 | 1.266515 | 1.772443 | 1.413914 | 11.34
13.91562 | 881.1797 | 1.272057 | 1.782742 | 1.42213 | 11.4
13.97562 | 885.359 | 1.278741 | 1.793111 | 1.430401 | 11.46
14.04562 | 890.6437 | 1.293824 | 1.804784 | 1.439713 | 11.53
14.11562 | 896.2066 | 1.298885 | 1.81622 | 1.448836 | 11.6
14.17562 | 900.9304 | 1.305492 | 1.82652 | 1.457052 | 11.66
14.24562 | 906.3706 | 1.317409 | 1.838132 | 1.466315 | 11.73
14.31562 | 910.9348 | 1.322023 | 1.849439 | 1.475335 | 11.8
14.385625 | 915.8059 | 1.330252 | 1.860783 | 1.484385 | 11.87
14.44562 | 919.7766 | 1.337431 | 1.871037 | 1.492565 | 11.93
14.50562 | 923.6039 | 1.34532 | 1.881352 | 1.500793 | 11.99
14.57562 | 929.0686 | 1.356329 | 1.893109 | 1.510172 | 12.06
14.64562 | 934.4187 | 1.36556 | 1.904652 | 1.51938 | 12.13
14.70562 | 938.8437 | 1.371389 | 1.914891 | 1.527548 | 12.19
14.77562 | 943.9728 | 1.378521 | 1.92645 | 1.536768 | 12.26
14.845625 | 948.537 | 1.385051 | 1.937695 | 1.545739 | 12.33
14.91562 | 953.3344 | 1.39268 | 1.949132 | 1.554863 | 12.4
14.97562 | 957.8331 | 1.398169 | 1.95937 | 1.56303 | 12.46
15.03562 | 962.4178 | 1.403468 | 1.969739 | 1.571301 | 12.52
15.095625 | 967.0802 | 1.410586 | 1.979741 | 1.57928 | 12.58
15.16562 | 972.3198 | 1.418391 | 1.991284 | 1.588488 | 12.65
15.22562 | 976.3272 | 1.424094 | 2.001607 | 1.596723 | 12.71
15.29562 | 980.6212 | 1.432841 | 2.013112 | 1.605901 | 12.78
15.36562 | 984.9029 | 1.444896 | 2.024404 | 1.614908 | 12.85
15.43562 | 989.2829 | 1.448887 | 2.035726 | 1.62394 | 12.92
15.49562 | 992.8769 | 1.455294 | 2.046094 | 1.632211 | 12.98
15.55562 | 996.6183 | 1.465059 | 2.056424 | 1.640452 | 13.04
15.62562 | 1000.532 | 1.475298 | 2.068089 | 1.649757 | 13.11
15.69562 | 1004.199 | 1.483224 | 2.079526 | 1.658881 | 13.18
15.75562 | 1006.189 | 1.490273 | 2.089887 | 1.667146 | 13.24
15.82562 | 1009.65 | 1.504121 | 2.101506 | 1.676415 | 13.31
15.89562 | 1014.476 | 1.514657 | 2.11276 | 1.685392 | 13.38
15.96562 | 1016.926 | 1.524152 | 2.124082 | 1.694424 | 13.45
16.02562 | 1017.328 | 1.529139 | 2.134374 | 1.702634 | 13.51
16.08562 | 1017.91 | 1.537936 | 2.144727 | 1.710893 | 13.57
16.15562 | 1019.247 | 1.54659 | 2.156392 | 1.720198 | 13.64
16.22562 | 1021.624 | 1.560269 | 2.167951 | 1.729419 | 13.71
16.28562 | 1025.066 | 1.573773 | 2.17822 | 1.737611 | 13.77
16.35562 | 1028.304 | 1.582478 | 2.189816 | 1.746862 | 13.84
16.425625 | 1031.501 | 1.592133 | 2.201047 | 1.75582 | 13.91
16.49562 | 1033.744 | 1.602479 | 2.212415 | 1.764889 | 13.98
16.55562 | 1036.229 | 1.609006 | 2.222714 | 1.773105 | 14.04
16.61562 | 1037.584 | 1.617673 | 2.233045 | 1.781346 | 14.1
16.68562 | 1036.158 | 1.627911 | 2.244802 | 1.790724 | 14.17
16.75562 | 1035.878 | 1.647893 | 2.256314 | 1.799908 | 14.24
16.81562 | 1034.032 | 1.667516 | 2.266522 | 1.808051 | 14.3
16.885625 | 1032.076 | 1.690114 | 2.278058 | 1.817254 | 14.37
16.95562 | 1031.042 | 1.714055 | 2.289426 | 1.826322 | 14.44
17.02562 | 1029.629 | 1.728413 | 2.300839 | 1.835427 | 14.51
17.08562 | 1027.357 | 1.738698 | 2.311055 | 1.843576 | 14.57
17.14562 | 1026.184 | 1.751653 | 2.321439 | 1.851859 | 14.63
17.21562 | 1022.757 | 1.766385 | 2.33315 | 1.861202 | 14.7
17.28562 | 1015.29 | 1.775983 | 2.344632 | 1.870361 | 14.77
17.345625 | 1009.199 | 1.782485 | 2.354817 | 1.878486 | 14.83
17.40562 | 1003.546 | 1.794188 | 2.36482 | 1.886465 | 14.89
17.47562 | 995.24 | 1.808028 | 2.376137 | 1.895493 | 14.96
17.54562 | 994.6233 | 1.83879 | 2.387413 | 1.904488 | 15.03
17.60562 | 994.2443 | 1.852439 | 2.397736 | 1.912723 | 15.09
17.66562 | 992.0635 | 1.865371 | 2.408058 | 1.920957 | 15.15
17.73562 | 988.4961 | 1.885894 | 2.419678 | 1.930227 | 15.22
17.80562 | 982.6998 | 1.911101 | 2.431282 | 1.939484 | 15.29
17.86562 | 980.8053 | 1.915278 | 2.441605 | 1.947718 | 15.35
17.93562 | 981.7672 | 1.924413 | 2.453201 | 1.956969 | 15.42
18.00562 | 978.9571 | 1.954198 | 2.464409 | 1.96591 | 15.49
18.07562 | 969.796 | 1.96803 | 2.475693 | 1.974911 | 15.56
18.135625 | 963.3816 | 1.986989 | 2.486069 | 1.983188 | 15.62
18.19562 | 960.3279 | 1.99764 | 2.496399 | 1.991429 | 15.68
18.26562 | 960.4003 | 2.016294 | 2.508102 | 2.000765 | 15.75
18.33562 | 962.6139 | 2.019702 | 2.519623 | 2.009955 | 15.82
18.39562 | 962.0595 | 2.029864 | 2.529884 | 2.018141 | 15.88
18.465625 | 962.2807 | 2.045024 | 2.54142 | 2.027343 | 15.95
18.53562 | 963.1984 | 2.060077 | 2.552727 | 2.036363 | 16.02
18.60562 | 959.3197 | 2.081347 | 2.564117 | 2.045449 | 16.09
18.66562 | 953.2 | 2.09344 | 2.574409 | 2.053659 | 16.15
18.72562 | 949.5036 | 2.102187 | 2.58477 | 2.061924 | 16.21
18.79562 | 946.4684 | 2.121871 | 2.596443 | 2.071236 | 16.28
18.86562 | 945.9076 | 2.13877 | 2.60791 | 2.080383 | 16.35
18.925625 | 946.519 | 2.152015 | 2.618217 | 2.088606 | 16.41
18.99562 | 948.7632 | 2.169257 | 2.629814 | 2.097857 | 16.48
19.06562 | 951.03 | 2.179145 | 2.641075 | 2.10684 | 16.55
19.135625 | 951.9931 | 2.193183 | 2.652451 | 2.115914 | 16.62
19.19562 | 951.3965 | 2.203979 | 2.662704 | 2.124094 | 16.68
19.25562 | 951.1016 | 2.213805 | 2.673065 | 2.132359 | 16.74
19.32562 | 952.5057 | 2.227363 | 2.684776 | 2.141701 | 16.81
19.39562 | 953.5939 | 2.241408 | 2.696342 | 2.150928 | 16.88
19.45562 | 952.2812 | 2.253753 | 2.706551 | 2.159071 | 16.94
19.52562 | 945.0194 | 2.269401 | 2.718132 | 2.16831 | 17.01
19.595625 | 938.9059 | 2.289573 | 2.729393 | 2.177293 | 17.08
19.66562 | 934.3481 | 2.301894 | 2.740799 | 2.186392 | 17.15
19.72562 | 904.7772 | 2.314666 | 2.751022 | 2.194547 | 17.21
19.78562 | 878.5466 | 2.322719 | 2.761391 | 2.202818 | 17.27
19.845625 | 866.7821 | 2.335139 | 2.7714 | 2.210803 | 17.33
19.91562 | 854.0679 | 2.35641 | 2.782921 | 2.219993 | 17.4
19.97562 | 834.4522 | 2.381923 | 2.793259 | 2.22824 | 17.46
20.04562 | 779.4366 | 2.41096 | 2.804779 | 2.23743 | 17.53

## Glas-Z05
Glas-Z05 | Probe 5 | Probe 5 | Probe 5 | Probe 5 | Probe 5
Zeit | Standardkraft | Extensometer ab Vorkraft | Standardweg | Dehnung | Prüfzeit
s | N/mm² | % | mm | % | s
2.5025 | 14.22724 | 0.006238461 | 0 | 0 | 0
3.1625 | 15.43843 | 0.006898474 | 0.0107367 | 0.00856686 | 0.66
3.2825 | 17.46774 | 0.01195867 | 0.02119279 | 0.01690981 | 0.78
3.3725 | 19.49296 | 0.01576181 | 0.03134751 | 0.02501231 | 0.87
3.4525 | 21.78937 | 0.01786657 | 0.0418303 | 0.03337657 | 0.95
3.5225 | 24.25771 | 0.02575918 | 0.05278611 | 0.04211826 | 1.02
3.5825 | 26.66669 | 0.02992292 | 0.06301713 | 0.05028163 | 1.08
3.6525 | 29.67126 | 0.03639646 | 0.07477403 | 0.0596625 | 1.15
3.7225 | 32.7618 | 0.04254194 | 0.08629441 | 0.06885467 | 1.22
3.7825 | 35.55761 | 0.04836317 | 0.09648728 | 0.0769876 | 1.28
3.8425 | 38.46803 | 0.05198999 | 0.1064894 | 0.08496835 | 1.34
3.9125 | 41.93107 | 0.05416723 | 0.1177275 | 0.09393527 | 1.41
3.9825 | 45.61106 | 0.06388708 | 0.1289732 | 0.1029083 | 1.48
4.0425 | 49.06591 | 0.07508703 | 0.1393416 | 0.1111812 | 1.54
4.1025 | 52.65994 | 0.07989164 | 0.1496565 | 0.1194116 | 1.6
4.1725 | 56.92528 | 0.08654829 | 0.1613829 | 0.1287681 | 1.67
4.2425 | 61.23975 | 0.09025189 | 0.1728652 | 0.1379298 | 1.74
4.3025 | 64.99342 | 0.100727 | 0.1832106 | 0.1461845 | 1.8
4.3725 | 69.53712 | 0.1088733 | 0.1947539 | 0.1553949 | 1.87
4.4425 | 74.19953 | 0.109497 | 0.2060225 | 0.1643862 | 1.94
4.5125 | 79.08299 | 0.1160469 | 0.2173598 | 0.1734323 | 2.01 | ε1 | 0.492855
4.5725 | 83.48342 | 0.1241417 | 0.2277129 | 0.181693 | 2.07 | σ1 | 340.855
4.6325 | 87.92478 | 0.1314582 | 0.2380507 | 0.1899416 | 2.13 | ε2 | 0.740415
4.7025 | 93.13571 | 0.1386947 | 0.2497466 | 0.1992738 | 2.2 | σ2 | 528.2315
4.7725 | 98.45716 | 0.1448688 | 0.2611678 | 0.2083868 | 2.27
4.8325 | 103.1032 | 0.1503353 | 0.2715285 | 0.2166537 | 2.33 | E | 75689.32
4.9025 | 108.4656 | 0.1613979 | 0.2831175 | 0.2259006 | 2.4
4.9725 | 113.7461 | 0.1702251 | 0.294409 | 0.2349102 | 2.47
5.0425 | 119.1781 | 0.1775312 | 0.3057082 | 0.2439258 | 2.54
5.1025 | 124.0411 | 0.1827383 | 0.3160155 | 0.2521501 | 2.6
5.1625 | 128.9777 | 0.1941442 | 0.3263381 | 0.2603865 | 2.66
5.2325 | 134.6594 | 0.2051 | 0.3380415 | 0.2697247 | 2.73
5.3025 | 140.2879 | 0.2105099 | 0.3495696 | 0.278923 | 2.8
5.3625 | 145.1468 | 0.2143598 | 0.3598464 | 0.2871229 | 2.86
5.4225 | 149.9934 | 0.2218781 | 0.3698561 | 0.2951097 | 2.92
5.4925 | 155.5318 | 0.2356492 | 0.3810103 | 0.3040097 | 2.99
5.5625 | 161.1193 | 0.2425252 | 0.3923399 | 0.3130497 | 3.06
5.6225 | 166.1174 | 0.2476941 | 0.4026778 | 0.3212983 | 3.12
5.6525 | 168.6717 | 0.2505895 | 0.4076827 | 0.3252917 | 3.15
5.7125 | 173.6575 | 0.2584783 | 0.4179518 | 0.3334855 | 3.21
5.7725 | 178.631 | 0.2675496 | 0.42816 | 0.3416306 | 3.27
5.8425 | 184.4273 | 0.2754804 | 0.4397261 | 0.3508593 | 3.34
5.9125 | 190.2972 | 0.2845403 | 0.4513457 | 0.3601306 | 3.41
5.9825 | 196.0403 | 0.2931767 | 0.4628508 | 0.3693106 | 3.48
6.0525 | 201.7588 | 0.3007892 | 0.4743636 | 0.3784966 | 3.55
6.1225 | 207.5797 | 0.3113101 | 0.4859755 | 0.3877619 | 3.62
6.1825 | 212.721 | 0.3151744 | 0.4960234 | 0.3957791 | 3.68
6.2425 | 217.8665 | 0.3240474 | 0.5062239 | 0.4039181 | 3.74
6.3025 | 222.9096 | 0.3337825 | 0.5164778 | 0.4120998 | 3.8
6.3725 | 228.8 | 0.3400844 | 0.5280745 | 0.4213528 | 3.87
6.4425 | 234.7846 | 0.3472103 | 0.5397551 | 0.4306728 | 3.94
6.5125 | 240.5277 | 0.3555034 | 0.5511305 | 0.4397493 | 4.01
6.5825 | 246.197 | 0.3687404 | 0.562628 | 0.4489232 | 4.08
6.6525 | 252.0588 | 0.3714825 | 0.5743086 | 0.4582432 | 4.15
6.7125 | 257.2534 | 0.382052 | 0.5843718 | 0.4662727 | 4.21
6.7725 | 262.4234 | 0.3903795 | 0.5945723 | 0.4744117 | 4.27
6.8325 | 267.5361 | 0.3930483 | 0.6048491 | 0.4826116 | 4.33
6.9025 | 273.5165 | 0.3993711 | 0.6164687 | 0.4918829 | 4.4
6.9725 | 279.5175 | 0.4081735 | 0.6279814 | 0.501069 | 4.47
7.0425 | 285.2933 | 0.4181375 | 0.639395 | 0.5101759 | 4.54
7.1125 | 291.0323 | 0.4262971 | 0.6509764 | 0.5194168 | 4.61
7.1825 | 296.9432 | 0.4338292 | 0.6626952 | 0.5287672 | 4.68
7.2425 | 302.1296 | 0.4409322 | 0.6727507 | 0.5367906 | 4.74
7.3025 | 307.23 | 0.4485006 | 0.6828597 | 0.5448565 | 4.8
7.3625 | 312.2608 | 0.4554586 | 0.693167 | 0.5530808 | 4.86
7.4325 | 318.2126 | 0.4624929 | 0.7047942 | 0.5623582 | 4.93
7.5025 | 324.1768 | 0.4741353 | 0.716368 | 0.5715929 | 5
7.5725 | 329.9255 | 0.4825786 | 0.7277454 | 0.5806711 | 5.07
7.6425 | 335.73 | 0.4868354 | 0.7392811 | 0.5898754 | 5.14
7.7025 | 340.855 | 0.492855 | 0.7492908 | 0.5978622 | 5.2
7.7625 | 346.0782 | 0.5023383 | 0.7593006 | 0.6058491 | 5.26
7.8225 | 351.2564 | 0.5090026 | 0.769585 | 0.614055 | 5.32
7.8825 | 356.3813 | 0.5128077 | 0.7797855 | 0.6221941 | 5.38
7.9525 | 362.3004 | 0.5219859 | 0.7913517 | 0.6314228 | 5.45
8.0125 | 367.5073 | 0.5310725 | 0.8014225 | 0.6394583 | 5.51
8.0725 | 372.5586 | 0.5374106 | 0.8114322 | 0.6474451 | 5.57
8.1425 | 378.2648 | 0.542951 | 0.8227237 | 0.6564547 | 5.64
8.2125 | 384.0897 | 0.5499319 | 0.8340534 | 0.6654946 | 5.71
8.2725 | 389.2884 | 0.5571302 | 0.8443455 | 0.6737067 | 5.77
8.3325 | 394.5321 | 0.5642027 | 0.8546909 | 0.6819614 | 5.83
8.4025 | 400.5412 | 0.5693716 | 0.8664325 | 0.6913301 | 5.9
8.4725 | 406.5258 | 0.5786871 | 0.8779758 | 0.7005405 | 5.97
8.5325 | 411.6876 | 0.5837969 | 0.888184 | 0.7086856 | 6.03
8.6025 | 417.5739 | 0.594005 | 0.8997349 | 0.7179021 | 6.1
8.6725 | 423.2843 | 0.6052278 | 0.9110035 | 0.7268934 | 6.17
8.7425 | 429.1501 | 0.6103395 | 0.9224476 | 0.7360247 | 6.24
8.8025 | 434.3856 | 0.6177591 | 0.9326557 | 0.7441698 | 6.3
8.8625 | 439.6293 | 0.623588 | 0.9430088 | 0.7524306 | 6.36
8.9225 | 444.7707 | 0.6281389 | 0.9530185 | 0.7604174 | 6.42
8.9925 | 450.7348 | 0.6405367 | 0.9645466 | 0.7696157 | 6.49
9.0525 | 455.8802 | 0.6494402 | 0.974892 | 0.7778704 | 6.55
9.1225 | 461.7706 | 0.6563257 | 0.9864353 | 0.7870808 | 6.62
9.1925 | 467.5301 | 0.6631387 | 0.9976887 | 0.7960599 | 6.69
9.2625 | 473.3591 | 0.6673692 | 1.009026 | 0.8051059 | 6.76
9.3225 | 478.5128 | 0.6733125 | 1.019387 | 0.8133728 | 6.82
9.3825 | 483.7278 | 0.6820635 | 1.029709 | 0.8216092 | 6.88
9.4525 | 489.651 | 0.6912836 | 1.041413 | 0.8309475 | 6.95
9.5225 | 495.5291 | 0.6973909 | 1.052834 | 0.8400605 | 7.02
9.5825 | 500.7032 | 0.7069811 | 1.063179 | 0.8483152 | 7.08
9.6525 | 506.5732 | 0.7160562 | 1.074807 | 0.8575926 | 7.15
9.7225 | 512.1853 | 0.724563 | 1.08606 | 0.8665717 | 7.22
9.7925 | 517.9038 | 0.7313703 | 1.09739 | 0.8756117 | 7.29
9.8525 | 523.0738 | 0.733991 | 1.107674 | 0.8838176 | 7.35
9.9125 | 528.2315 | 0.740415 | 1.118012 | 0.8920662 | 7.41
9.9825 | 534.1915 | 0.7505392 | 1.129708 | 0.9013984 | 7.48
10.0525 | 540.1843 | 0.7568506 | 1.141236 | 0.9105967 | 7.55
10.1125 | 545.387 | 0.7670816 | 1.151543 | 0.9188209 | 7.61
10.1825 | 551.2488 | 0.7776712 | 1.163132 | 0.9280679 | 7.68
10.2525 | 556.91 | 0.7871851 | 1.17434 | 0.9370104 | 7.75
10.3225 | 562.7104 | 0.7904924 | 1.185715 | 0.9460869 | 7.82
10.3825 | 567.8272 | 0.7946886 | 1.196 | 0.9542929 | 7.88
10.4425 | 572.9071 | 0.8056597 | 1.20636 | 0.9625598 | 7.94
10.5125 | 578.7771 | 0.8157762 | 1.218087 | 0.9719163 | 8.01
10.5825 | 584.6512 | 0.8224977 | 1.229622 | 0.9811206 | 8.08
10.6425 | 589.7065 | 0.8270191 | 1.239792 | 0.9892353 | 8.14
10.7025 | 594.5163 | 0.8334354 | 1.249794 | 0.9972161 | 8.2
10.7725 | 600.112 | 0.8452152 | 1.26101 | 1.006165 | 8.27
10.8425 | 605.7896 | 0.8535255 | 1.272347 | 1.015211 | 8.34
10.9025 | 610.7877 | 0.8603309 | 1.28273 | 1.023496 | 8.4
10.9625 | 615.9372 | 0.8656639 | 1.293038 | 1.03172 | 8.46
11.0325 | 621.9136 | 0.8742737 | 1.304688 | 1.041016 | 8.53
11.1025 | 627.7918 | 0.8814987 | 1.316162 | 1.050171 | 8.6
11.1625 | 632.8635 | 0.8878921 | 1.326531 | 1.058444 | 8.66
11.2325 | 638.4388 | 0.8960212 | 1.338127 | 1.067697 | 8.73
11.3025 | 643.8625 | 0.9021953 | 1.349396 | 1.076689 | 8.8
11.3725 | 649.4828 | 0.9142193 | 1.360718 | 1.085723 | 8.87
11.4325 | 654.5013 | 0.9214748 | 1.371048 | 1.093965 | 8.93
11.4925 | 659.5772 | 0.9263757 | 1.381356 | 1.102189 | 8.99
11.5625 | 665.3571 | 0.9335626 | 1.392983 | 1.111467 | 9.06
11.6325 | 670.9405 | 0.941276 | 1.404549 | 1.120695 | 9.13
11.6925 | 675.8035 | 0.9483255 | 1.414879 | 1.128938 | 9.19
11.7625 | 681.5507 | 0.9565004 | 1.426484 | 1.138197 | 9.26
11.8325 | 687.1873 | 0.9617876 | 1.437691 | 1.14714 | 9.33
11.9025 | 692.9345 | 0.9738039 | 1.448998 | 1.156161 | 9.4
11.9625 | 697.9612 | 0.979463 | 1.459351 | 1.164422 | 9.46
12.0225 | 703.0698 | 0.982344 | 1.469681 | 1.172665 | 9.52
12.0925 | 708.9685 | 0.9933532 | 1.481408 | 1.182021 | 9.59
12.1625 | 714.8261 | 1.001234 | 1.492905 | 1.191195 | 9.66
12.2225 | 719.9306 | 1.007822 | 1.503174 | 1.199389 | 9.72
12.2925 | 725.3626 | 1.015231 | 1.514725 | 1.208605 | 9.79
12.3625 | 730.8069 | 1.023684 | 1.526001 | 1.217603 | 9.86
12.4325 | 736.2266 | 1.030577 | 1.537407 | 1.226704 | 9.93
12.4925 | 741.1591 | 1.039786 | 1.547699 | 1.234916 | 9.99
12.5525 | 745.9075 | 1.044194 | 1.558075 | 1.243195 | 10.05
12.6225 | 751.1974 | 1.052369 | 1.569757 | 1.252515 | 10.12
12.6925 | 756.9896 | 1.061326 | 1.581201 | 1.261646 | 10.19
12.7525 | 762.0245 | 1.067003 | 1.591455 | 1.269828 | 10.25
12.8125 | 766.9571 | 1.075334 | 1.60148 | 1.277827 | 10.31
12.8825 | 772.5282 | 1.08196 | 1.61271 | 1.286788 | 10.38
12.9525 | 777.9766 | 1.089128 | 1.624017 | 1.29581 | 10.45
13.0125 | 782.9623 | 1.094938 | 1.634385 | 1.304083 | 10.51
13.0725 | 787.9359 | 1.102003 | 1.644662 | 1.312282 | 10.57
13.1425 | 793.4784 | 1.1126 | 1.656304 | 1.321572 | 10.64
13.2125 | 798.9431 | 1.119626 | 1.667855 | 1.330789 | 10.71
13.2725 | 803.4909 | 1.125635 | 1.678262 | 1.339092 | 10.77
13.3425 | 808.8369 | 1.137739 | 1.689851 | 1.348339 | 10.84
13.4125 | 814.2034 | 1.144176 | 1.701028 | 1.357257 | 10.91
13.4825 | 819.7581 | 1.148681 | 1.712312 | 1.366261 | 10.98
13.5425 | 824.5761 | 1.158492 | 1.72268 | 1.374534 | 11.04
13.6025 | 829.3081 | 1.165462 | 1.732995 | 1.382764 | 11.1
13.6725 | 834.6787 | 1.170658 | 1.744676 | 1.392084 | 11.17
13.7425 | 840.0288 | 1.179836 | 1.756219 | 1.401294 | 11.24
13.8025 | 844.6953 | 1.184597 | 1.766534 | 1.409525 | 11.3
13.8725 | 850.029 | 1.190207 | 1.7781 | 1.418753 | 11.37
13.9425 | 855.3832 | 1.199446 | 1.789346 | 1.427726 | 11.44
14.0125 | 860.8889 | 1.206557 | 1.800714 | 1.436797 | 11.51
14.0725 | 865.7396 | 1.212206 | 1.811051 | 1.445045 | 11.57
14.1325 | 870.6353 | 1.222369 | 1.821397 | 1.4533 | 11.63
14.2025 | 876.3907 | 1.232108 | 1.83307 | 1.462614 | 11.7
14.2725 | 881.9086 | 1.23894 | 1.844499 | 1.471733 | 11.77
14.3325 | 886.2681 | 1.247149 | 1.854875 | 1.480012 | 11.83
14.4025 | 891.6223 | 1.254202 | 1.866448 | 1.489247 | 11.9
14.4725 | 896.3256 | 1.260259 | 1.877748 | 1.498262 | 11.97
14.5425 | 901.3769 | 1.271475 | 1.889031 | 1.507266 | 12.04
14.6025 | 906.2031 | 1.281339 | 1.899346 | 1.515496 | 12.1
14.6625 | 910.9883 | 1.289213 | 1.909677 | 1.523739 | 12.16
14.7325 | 916.2811 | 1.297529 | 1.921372 | 1.533071 | 12.23
14.8025 | 921.1236 | 1.303224 | 1.932916 | 1.542281 | 12.3
14.8625 | 925.8556 | 1.310961 | 1.94317 | 1.550463 | 12.36
14.9325 | 931.2794 | 1.319559 | 1.954789 | 1.559734 | 12.43
15.0025 | 936.6049 | 1.331606 | 1.96602 | 1.568695 | 12.5
15.0725 | 941.82 | 1.338724 | 1.977349 | 1.577735 | 12.57
15.1325 | 946.7239 | 1.345819 | 1.987664 | 1.585965 | 12.63
15.1925 | 951.6728 | 1.35301 | 1.997994 | 1.594208 | 12.69
15.2625 | 957.0925 | 1.361463 | 2.009774 | 1.603607 | 12.76
15.3325 | 961.9351 | 1.370043 | 2.02131 | 1.612811 | 12.83
15.3925 | 966.4296 | 1.379427 | 2.031465 | 1.620914 | 12.89
15.4625 | 971.1739 | 1.385851 | 2.043038 | 1.630149 | 12.96
15.5325 | 975.2632 | 1.395334 | 2.054368 | 1.639189 | 13.03
15.6025 | 979.7414 | 1.404794 | 2.065759 | 1.648277 | 13.1
15.6625 | 984.3425 | 1.414072 | 2.076005 | 1.656453 | 13.16
15.7225 | 988.9803 | 1.421724 | 2.086381 | 1.664732 | 13.22
15.7925 | 993.2457 | 1.431314 | 2.098084 | 1.67407 | 13.29
15.8625 | 998.0964 | 1.435081 | 2.109559 | 1.683226 | 13.36
15.9225 | 1002.628 | 1.444122 | 2.119782 | 1.691383 | 13.42
15.9925 | 1007.765 | 1.451399 | 2.131402 | 1.700654 | 13.49
16.0625 | 1012.088 | 1.460836 | 2.142716 | 1.709682 | 13.56
16.1325 | 1016.881 | 1.473928 | 2.154115 | 1.718777 | 13.63
16.1925 | 1020.708 | 1.482214 | 2.164315 | 1.726916 | 13.69
16.2525 | 1024.446 | 1.49278 | 2.17463 | 1.735146 | 13.75
16.3125 | 1028.027 | 1.501035 | 2.184663 | 1.743151 | 13.81
16.3825 | 1032.367 | 1.508905 | 2.196206 | 1.752362 | 13.88
16.4425 | 1036.579 | 1.516042 | 2.206552 | 1.760617 | 13.94
16.5125 | 1039.062 | 1.526327 | 2.218133 | 1.769857 | 14.01
16.5825 | 1041.053 | 1.535448 | 2.229341 | 1.7788 | 14.08
16.6525 | 1044.391 | 1.546381 | 2.240678 | 1.787846 | 14.15
16.7125 | 1046.947 | 1.555582 | 2.251016 | 1.796095 | 14.21
16.7725 | 1049.336 | 1.564996 | 2.261338 | 1.804331 | 14.27
16.8425 | 1052.651 | 1.578378 | 2.273065 | 1.813688 | 14.34
16.9125 | 1053.748 | 1.587156 | 2.284577 | 1.822874 | 14.41
16.9725 | 1055.907 | 1.594625 | 2.294839 | 1.831061 | 14.47
17.0425 | 1059.796 | 1.604128 | 2.306382 | 1.840272 | 14.54
17.1125 | 1063.832 | 1.615213 | 2.317697 | 1.8493 | 14.61
17.1825 | 1068.507 | 1.623758 | 2.329064 | 1.85837 | 14.68
17.2425 | 1072.727 | 1.631216 | 2.339372 | 1.866594 | 14.74
17.3025 | 1074.931 | 1.640989 | 2.34974 | 1.874867 | 14.8
17.3725 | 1074.713 | 1.652967 | 2.361413 | 1.884181 | 14.87
17.4425 | 1076.869 | 1.664785 | 2.37288 | 1.893331 | 14.94
17.5025 | 1079.497 | 1.670385 | 2.383149 | 1.901525 | 15
17.5725 | 1080.24 | 1.682394 | 2.394761 | 1.91079 | 15.07
17.6425 | 1080.785 | 1.698321 | 2.40607 | 1.919813 | 15.14
17.7125 | 1084.842 | 1.708788 | 2.417407 | 1.928859 | 15.21
17.7725 | 1088.116 | 1.718081 | 2.427646 | 1.937029 | 15.27
17.8325 | 1091.706 | 1.727114 | 2.43803 | 1.945314 | 15.33
17.9025 | 1095.024 | 1.735525 | 2.449756 | 1.95467 | 15.4
17.9725 | 1098.049 | 1.743119 | 2.461314 | 1.963893 | 15.47
18.0325 | 1101.191 | 1.748452 | 2.471484 | 1.972008 | 15.53
18.0925 | 1103.512 | 1.75268 | 2.481494 | 1.979994 | 15.59
18.1625 | 1105.35 | 1.763644 | 2.492702 | 1.988937 | 15.66
18.2325 | 1106.777 | 1.776095 | 2.504001 | 1.997953 | 15.73
18.2925 | 1107.21 | 1.78805 | 2.514346 | 2.006207 | 15.79
18.3525 | 1104.09 | 1.798281 | 2.524669 | 2.014444 | 15.85
18.4225 | 1098.249 | 1.812121 | 2.53635 | 2.023764 | 15.92
18.4925 | 1095.14 | 1.829539 | 2.547908 | 2.032986 | 15.99
18.5525 | 1092.467 | 1.840678 | 2.558223 | 2.041217 | 16.05
18.6225 | 1092.845 | 1.85261 | 2.569743 | 2.050409 | 16.12
18.6925 | 1090.98 | 1.864802 | 2.58102 | 2.059406 | 16.19
18.7625 | 1088.888 | 1.890391 | 2.592357 | 2.068452 | 16.26
18.8225 | 1082.482 | 1.901987 | 2.602733 | 2.076731 | 16.32
18.8825 | 1073.346 | 1.916544 | 2.613048 | 2.084962 | 16.38
18.9525 | 1066.207 | 1.928233 | 2.624744 | 2.094294 | 16.45
19.0225 | 1061.36 | 1.945551 | 2.636173 | 2.103413 | 16.52
19.0825 | 1057.629 | 1.959582 | 2.646518 | 2.111668 | 16.58
19.1525 | 1049.516 | 1.991076 | 2.658138 | 2.120939 | 16.65
19.2225 | 1044.657 | 2.027956 | 2.669421 | 2.129942 | 16.72
19.2925 | 1041.278 | 2.046229 | 2.680728 | 2.138964 | 16.79
19.3525 | 1037.751 | 2.061945 | 2.691028 | 2.147182 | 16.85
19.4125 | 1033.715 | 2.077357 | 2.701343 | 2.155413 | 16.91
19.4825 | 1029.646 | 2.098109 | 2.713054 | 2.164757 | 16.98
19.5525 | 1025.18 | 2.114802 | 2.724597 | 2.173967 | 17.05
19.6125 | 1019.478 | 2.126208 | 2.734882 | 2.182173 | 17.11
19.6825 | 1009.981 | 2.139719 | 2.746478 | 2.191426 | 17.18
19.7525 | 999.5105 | 2.161967 | 2.757663 | 2.200351 | 17.25
19.8225 | 982.0725 | 2.180872 | 2.769069 | 2.209452 | 17.32
19.8825 | 966.2882 | 2.198023 | 2.77933 | 2.217639 | 17.38
19.9425 | 958.5353 | 2.222834 | 2.789699 | 2.225912 | 17.44
20.0125 | 954.8021 | 2.244669 | 2.801433 | 2.235275 | 17.51
20.0825 | 945.0188 | 2.259173 | 2.812976 | 2.244485 | 17.58
20.1425 | 934.3349 | 2.272334 | 2.823108 | 2.252569 | 17.64
20.2025 | 921.6371 | 2.293314 | 2.833118 | 2.260556 | 17.7
20.2725 | 905.5418 | 2.321986 | 2.844348 | 2.269517 | 17.77
20.3425 | 888.6933 | 2.350245 | 2.855708 | 2.278581 | 17.84
20.4025 | 865.852 | 2.369135 | 2.866084 | 2.28686 | 17.9
20.4625 | 847.0713 | 2.398127 | 2.876369 | 2.295066 | 17.96
20.5325 | 833.5466 | 2.42483 | 2.888042 | 2.30438 | 18.03
20.6025 | 825.9943 | 2.449259 | 2.899471 | 2.313499 | 18.1
20.6625 | 815.5151 | 2.465678 | 2.909869 | 2.321797 | 18.16
20.7325 | 801.6712 | 2.494166 | 2.921481 | 2.331062 | 18.23
20.8025 | 772.5423 | 2.526637 | 2.932742 | 2.340047 | 18.3
20.8725 | 742.7913 | 2.564265 | 2.944049 | 2.349069 | 18.37

## Glas-Z06
Glas-Z06 | Probe 6 | Probe 6 | Probe 6 | Probe 6 | Probe 6
Zeit | Standardkraft | Extensometer ab Vorkraft | Standardweg | Dehnung | Prüfzeit
s | N/mm² | % | mm | % | s
4.9658 | 12.97718 | 0.002174724 | 0 | 0 | 0
5.6258 | 13.35711 | 0.007247183 | 0.01013374 | 0.008063617 | 0.66
5.7458 | 14.34874 | 0.004684392 | 0.02028084 | 0.01613786 | 0.78
5.8458 | 15.3153 | 0.009240095 | 0.03126717 | 0.02487989 | 0.88
5.9258 | 16.23786 | 0.01114208 | 0.04208565 | 0.03348837 | 0.96
5.9958 | 17.23768 | 0.01111865 | 0.05280495 | 0.04201792 | 1.03
6.0658 | 18.40124 | 0.01737857 | 0.06445503 | 0.05128812 | 1.1
6.1258 | 19.48292 | 0.02198482 | 0.07460213 | 0.05936236 | 1.16
6.1858 | 20.50628 | 0.0237453 | 0.08487892 | 0.06753981 | 1.22
6.2558 | 21.77524 | 0.02630389 | 0.09646034 | 0.07675537 | 1.29
6.3258 | 23.19157 | 0.03176546 | 0.1080723 | 0.08599522 | 1.36
6.3958 | 24.61198 | 0.03533602 | 0.119463 | 0.09505901 | 1.43
6.4658 | 26.03445 | 0.03821993 | 0.1310062 | 0.1042442 | 1.5
6.5358 | 27.70252 | 0.04092074 | 0.1426563 | 0.1135144 | 1.57
6.5958 | 29.22323 | 0.04310847 | 0.1527729 | 0.1215644 | 1.63
6.6558 | 30.78692 | 0.04679537 | 0.1629047 | 0.1296265 | 1.69
6.7158 | 32.43678 | 0.04972253 | 0.1732048 | 0.1378224 | 1.75
6.7858 | 34.41595 | 0.05289278 | 0.1848701 | 0.1471048 | 1.82
6.8558 | 36.52611 | 0.05756388 | 0.1964516 | 0.1563203 | 1.89
6.9258 | 38.61581 | 0.0605403 | 0.2077354 | 0.1652991 | 1.96
6.9958 | 40.86924 | 0.06149939 | 0.219294 | 0.1744965 | 2.03 | ε1 | 0.4988557
7.0658 | 43.30278 | 0.06371383 | 0.2310585 | 0.1838577 | 2.1 | σ1 | 409.7654
7.1258 | 45.57668 | 0.06766967 | 0.2411674 | 0.1919016 | 2.16 | ε2 | 0.7481828
7.1858 | 47.91811 | 0.07055341 | 0.2512153 | 0.1998969 | 2.22 | σ2 | 617.7973
7.2458 | 50.36803 | 0.07341086 | 0.2615532 | 0.2081229 | 2.28
7.3158 | 53.32553 | 0.07646143 | 0.2732185 | 0.2174053 | 2.35 | E | 83437.37
7.3858 | 56.47951 | 0.08002817 | 0.2847236 | 0.2265601 | 2.42
7.4558 | 59.58642 | 0.08516275 | 0.2960304 | 0.2355572 | 2.49
7.5158 | 62.30445 | 0.08705961 | 0.3060325 | 0.243516 | 2.55
7.5858 | 65.51984 | 0.08850443 | 0.3176674 | 0.2527741 | 2.62
7.6458 | 68.67587 | 0.09334528 | 0.3277229 | 0.2607755 | 2.68
7.7058 | 71.87897 | 0.09750425 | 0.3379768 | 0.2689347 | 2.74
7.7658 | 75.11892 | 0.09958898 | 0.3482155 | 0.2770818 | 2.8
7.8358 | 79.11001 | 0.1029135 | 0.359774 | 0.2862792 | 2.87
7.9058 | 83.26893 | 0.1095263 | 0.3714012 | 0.2955312 | 2.94
7.9758 | 87.34598 | 0.1123301 | 0.3828377 | 0.3046314 | 3.01
8.0458 | 91.55402 | 0.1162935 | 0.3943809 | 0.3138166 | 3.08
8.1158 | 95.9831 | 0.1203161 | 0.4059776 | 0.3230443 | 3.15
8.1758 | 99.98647 | 0.1230827 | 0.4160408 | 0.3310517 | 3.21
8.2358 | 103.9735 | 0.1288735 | 0.426226 | 0.3391563 | 3.27
8.2958 | 108.0096 | 0.1377121 | 0.4365028 | 0.3473338 | 3.33
8.3658 | 112.8235 | 0.1438099 | 0.44813 | 0.3565858 | 3.4
8.4358 | 117.7601 | 0.1484438 | 0.4597496 | 0.3658317 | 3.47
8.5058 | 122.5822 | 0.1533133 | 0.4711555 | 0.3749076 | 3.54
8.5758 | 127.4124 | 0.1597601 | 0.482653 | 0.3840564 | 3.61
8.6458 | 132.5374 | 0.1630312 | 0.4943718 | 0.3933812 | 3.68
8.7058 | 137.077 | 0.1675306 | 0.5044502 | 0.4014008 | 3.74
8.7658 | 141.5552 | 0.1728941 | 0.5145973 | 0.4094751 | 3.8
8.8258 | 145.9802 | 0.1773039 | 0.5248741 | 0.4176525 | 3.86
8.8958 | 151.2443 | 0.1816231 | 0.5365242 | 0.4269227 | 3.93
8.9658 | 156.6354 | 0.1884285 | 0.5480598 | 0.4361019 | 4
9.0358 | 161.8258 | 0.195089 | 0.55942 | 0.4451414 | 4.07
9.1058 | 167.0572 | 0.199081 | 0.5709938 | 0.4543509 | 4.14
9.1758 | 172.4565 | 0.2063519 | 0.5827507 | 0.4637061 | 4.21
9.2358 | 177.2417 | 0.2145916 | 0.5927986 | 0.4717014 | 4.27
9.2958 | 182.0637 | 0.2212216 | 0.6029075 | 0.4797453 | 4.33
9.3558 | 186.8448 | 0.2240749 | 0.613192 | 0.4879288 | 4.39
9.4258 | 192.4283 | 0.2285381 | 0.624842 | 0.497199 | 4.46
9.4958 | 198.0567 | 0.2372738 | 0.6364387 | 0.5064267 | 4.53
9.5658 | 203.4723 | 0.2453877 | 0.6477684 | 0.5154419 | 4.6
9.6358 | 208.8757 | 0.2542645 | 0.6593345 | 0.5246453 | 4.67
9.7058 | 214.4468 | 0.2595707 | 0.6710228 | 0.5339459 | 4.74
9.7158 | 215.2778 | 0.2600857 | 0.6727546 | 0.535324 | 4.75
9.7758 | 220.2267 | 0.2631179 | 0.6829551 | 0.5434407 | 4.81
9.8458 | 225.9248 | 0.2706405 | 0.6945976 | 0.5527048 | 4.88
9.9058 | 230.7632 | 0.277793 | 0.7047447 | 0.5607791 | 4.94
9.9658 | 235.6589 | 0.2839118 | 0.7149757 | 0.5689201 | 5
10.0358 | 241.4061 | 0.2907554 | 0.7264732 | 0.5780689 | 5.07
10.1058 | 246.9118 | 0.295499 | 0.7376732 | 0.5869809 | 5.14
10.1758 | 252.4542 | 0.3035098 | 0.7491554 | 0.5961175 | 5.21
10.2358 | 257.3909 | 0.3091975 | 0.7593864 | 0.6042586 | 5.27
10.2958 | 262.4627 | 0.31701 | 0.7695411 | 0.6123389 | 5.33
10.3558 | 267.514 | 0.3236858 | 0.7795433 | 0.6202978 | 5.39
10.4158 | 272.5161 | 0.3299075 | 0.789904 | 0.628542 | 5.45
10.4858 | 278.3165 | 0.3366748 | 0.8015617 | 0.6378183 | 5.52
10.5558 | 284.1169 | 0.3437511 | 0.8130821 | 0.6469853 | 5.59
10.6258 | 289.7126 | 0.3523799 | 0.8243736 | 0.6559701 | 5.66
10.6958 | 295.296 | 0.3596088 | 0.835955 | 0.6651857 | 5.73
10.7558 | 300.2614 | 0.3638297 | 0.8460487 | 0.6732174 | 5.79
10.8158 | 305.3781 | 0.3678218 | 0.8561119 | 0.6812249 | 5.85
10.8758 | 310.4049 | 0.3753902 | 0.8662971 | 0.6893295 | 5.91
10.9358 | 315.3579 | 0.3819667 | 0.8765434 | 0.6974826 | 5.97
11.0058 | 321.2156 | 0.3913051 | 0.8881401 | 0.7067104 | 6.04
11.0758 | 327.0733 | 0.3972484 | 0.899752 | 0.7159502 | 6.11
11.1458 | 332.7836 | 0.4057933 | 0.9111427 | 0.725014 | 6.18
11.2158 | 338.5185 | 0.414445 | 0.922686 | 0.7341992 | 6.25
11.2858 | 344.3475 | 0.4212791 | 0.9343361 | 0.7434694 | 6.32
11.3458 | 349.5257 | 0.4261276 | 0.9444298 | 0.7515011 | 6.38
11.4058 | 354.6466 | 0.4321862 | 0.9545463 | 0.7595511 | 6.44
11.4658 | 359.6692 | 0.4381238 | 0.9648613 | 0.7677589 | 6.5
11.5358 | 365.5105 | 0.4455279 | 0.976519 | 0.7770352 | 6.57
11.6058 | 371.4542 | 0.4507178 | 0.988108 | 0.7862568 | 6.64
11.6758 | 377.1318 | 0.4573668 | 0.9994072 | 0.7952477 | 6.71
11.7458 | 382.712 | 0.4656526 | 1.010946 | 0.8044293 | 6.78
11.8158 | 388.5615 | 0.4752428 | 1.022726 | 0.8138027 | 6.85
11.8758 | 393.7233 | 0.4791032 | 1.032835 | 0.8218465 | 6.91
11.9358 | 398.8278 | 0.4853212 | 1.042905 | 0.8298601 | 6.97
11.9958 | 403.8545 | 0.4929506 | 1.053236 | 0.83808 | 7.03
12.0658 | 409.7654 | 0.4988557 | 1.064893 | 0.8473563 | 7.1
12.1358 | 415.6845 | 0.5080949 | 1.076375 | 0.8564929 | 7.17
12.2058 | 421.2679 | 0.5144731 | 1.087698 | 0.8655021 | 7.24
12.2658 | 426.09 | 0.5204126 | 1.097707 | 0.873467 | 7.3
12.3358 | 431.9436 | 0.5272142 | 1.109373 | 0.8827494 | 7.37
12.3958 | 437.1504 | 0.5322191 | 1.119398 | 0.8907265 | 7.43
12.4558 | 442.2836 | 0.5397111 | 1.129644 | 0.8988797 | 7.49
12.5158 | 447.3021 | 0.5476724 | 1.139867 | 0.9070146 | 7.55
12.5858 | 453.2048 | 0.5539819 | 1.151426 | 0.916212 | 7.62
12.6558 | 459.1239 | 0.5618669 | 1.163061 | 0.92547 | 7.69
12.7258 | 464.8711 | 0.5704461 | 1.174528 | 0.9345945 | 7.76
12.7958 | 470.5364 | 0.5744685 | 1.186048 | 0.9437615 | 7.83
12.8658 | 476.4432 | 0.5827807 | 1.197675 | 0.9530135 | 7.9
12.9258 | 481.5927 | 0.5893115 | 1.207738 | 0.961021 | 7.96
12.9858 | 486.7586 | 0.5965022 | 1.217908 | 0.9691134 | 8.02
13.0458 | 491.814 | 0.6026553 | 1.22817 | 0.9772787 | 8.08
13.1158 | 497.7372 | 0.6085414 | 1.239797 | 0.9865307 | 8.15
13.1858 | 503.6809 | 0.6142462 | 1.251409 | 0.9957705 | 8.22
13.2558 | 509.4198 | 0.621559 | 1.262792 | 1.004828 | 8.29
13.3258 | 515.0483 | 0.6281317 | 1.274312 | 1.013995 | 8.36
13.3958 | 520.9183 | 0.6333255 | 1.286016 | 1.023308 | 8.43
13.4558 | 526.1087 | 0.6386431 | 1.296117 | 1.031346 | 8.49
13.5158 | 531.2337 | 0.6445025 | 1.30628 | 1.039432 | 8.55
13.5758 | 536.2932 | 0.6509894 | 1.316572 | 1.047622 | 8.61
13.6458 | 542.2245 | 0.6577128 | 1.328184 | 1.056862 | 8.68
13.7158 | 547.7343 | 0.6671733 | 1.339712 | 1.066035 | 8.75
13.7858 | 553.2645 | 0.6758555 | 1.351087 | 1.075086 | 8.82
13.8558 | 558.8725 | 0.6813048 | 1.362669 | 1.084302 | 8.89
13.9158 | 563.801 | 0.6880873 | 1.372678 | 1.092267 | 8.95
13.9858 | 569.7283 | 0.6972579 | 1.384458 | 1.10164 | 9.02
14.0458 | 574.7345 | 0.70123 | 1.394575 | 1.10969 | 9.08
14.1058 | 579.7121 | 0.7061663 | 1.404867 | 1.11788 | 9.14
14.1758 | 585.5493 | 0.7161226 | 1.416517 | 1.12715 | 9.21
14.2458 | 591.448 | 0.7247591 | 1.428098 | 1.136366 | 9.28
14.3158 | 597.1051 | 0.7283521 | 1.439435 | 1.145387 | 9.35
14.3858 | 602.7458 | 0.7335782 | 1.450986 | 1.154578 | 9.42
14.4458 | 607.7521 | 0.7384229 | 1.460989 | 1.162537 | 9.48
14.5058 | 612.8484 | 0.7429891 | 1.471014 | 1.170514 | 9.54
14.5658 | 617.7973 | 0.7481828 | 1.481283 | 1.178685 | 9.6
14.6258 | 622.7422 | 0.757277 | 1.491491 | 1.186808 | 9.66
14.6958 | 628.5999 | 0.7654519 | 1.503095 | 1.196042 | 9.73
14.7558 | 633.643 | 0.7733254 | 1.513113 | 1.204013 | 9.79
14.8158 | 638.5142 | 0.7785096 | 1.523122 | 1.211978 | 9.85
14.8858 | 643.9707 | 0.7856317 | 1.534421 | 1.220969 | 9.92
14.9558 | 649.5418 | 0.7945962 | 1.545782 | 1.230009 | 9.99
15.0158 | 654.4171 | 0.8027368 | 1.556013 | 1.23815 | 10.05
15.0758 | 659.538 | 0.8110375 | 1.56635 | 1.246376 | 10.11
15.1458 | 665.3957 | 0.8181252 | 1.57813 | 1.255749 | 10.18
15.2158 | 671.3066 | 0.8242669 | 1.589674 | 1.264934 | 10.25
15.2758 | 676.4029 | 0.8292069 | 1.599844 | 1.273027 | 10.31
15.3358 | 681.3273 | 0.8380036 | 1.609876 | 1.28101 | 10.37
15.4058 | 686.9435 | 0.8484635 | 1.621061 | 1.28991 | 10.44
15.4758 | 692.6988 | 0.8546548 | 1.63236 | 1.298901 | 10.51
15.5358 | 697.7624 | 0.8578924 | 1.642728 | 1.307151 | 10.57
15.5958 | 702.7564 | 0.8660864 | 1.653036 | 1.315353 | 10.63
15.6658 | 707.9141 | 0.8748602 | 1.664739 | 1.324665 | 10.7
15.7358 | 713.4975 | 0.8825964 | 1.676267 | 1.333838 | 10.77
15.7958 | 718.3769 | 0.8898443 | 1.686559 | 1.342028 | 10.83
15.8658 | 723.9439 | 0.899938 | 1.698118 | 1.351225 | 10.9
15.9358 | 729.2204 | 0.9075254 | 1.709402 | 1.360204 | 10.97
16.0058 | 734.6769 | 0.914678 | 1.720754 | 1.369238 | 11.04
16.0658 | 739.1715 | 0.9213899 | 1.731077 | 1.377451 | 11.1
16.1258 | 743.4941 | 0.9278597 | 1.741422 | 1.385684 | 11.16
16.1958 | 749.2536 | 0.9390749 | 1.753095 | 1.394972 | 11.23
16.2658 | 755.0826 | 0.946731 | 1.764509 | 1.404054 | 11.3
16.3258 | 759.9169 | 0.9524568 | 1.774877 | 1.412304 | 11.36
16.3958 | 765.4021 | 0.9600786 | 1.786474 | 1.421532 | 11.43
16.4658 | 770.9364 | 0.9672006 | 1.797773 | 1.430523 | 11.5
16.5358 | 776.6099 | 0.9757951 | 1.809103 | 1.439538 | 11.57
16.5958 | 781.6448 | 0.9833025 | 1.819364 | 1.447703 | 11.63
16.6558 | 786.4996 | 0.9888719 | 1.829702 | 1.455929 | 11.69
16.7258 | 792.1236 | 0.998264 | 1.841435 | 1.465266 | 11.76
16.7958 | 797.8052 | 1.004182 | 1.852993 | 1.474463 | 11.83
16.8558 | 802.701 | 1.011808 | 1.863232 | 1.48261 | 11.89
16.9258 | 808.4113 | 1.020746 | 1.874806 | 1.491819 | 11.96
16.9958 | 813.9538 | 1.025902 | 1.886036 | 1.500756 | 12.03
17.0658 | 819.6191 | 1.036385 | 1.89745 | 1.509838 | 12.1
17.1258 | 824.4248 | 1.043313 | 1.907673 | 1.517973 | 12.16
17.1858 | 829.2509 | 1.050229 | 1.918057 | 1.526235 | 12.22
17.2558 | 834.7443 | 1.05851 | 1.929821 | 1.535596 | 12.29
17.3258 | 840.3523 | 1.064673 | 1.941334 | 1.544757 | 12.36
17.3858 | 845.3176 | 1.070866 | 1.951474 | 1.552826 | 12.42
17.4558 | 850.9092 | 1.077397 | 1.963086 | 1.562065 | 12.49
17.5258 | 856.333 | 1.086922 | 1.974415 | 1.571081 | 12.56
17.5958 | 861.941 | 1.093964 | 1.985852 | 1.580181 | 12.63
17.6558 | 866.9145 | 1.101308 | 1.996029 | 1.588279 | 12.69
17.7158 | 871.8307 | 1.10579 | 2.006428 | 1.596554 | 12.75
17.7858 | 877.3855 | 1.11275 | 2.018109 | 1.605848 | 12.82
17.8558 | 882.8134 | 1.12385 | 2.029629 | 1.615015 | 12.89
17.9158 | 887.4553 | 1.129939 | 2.039807 | 1.623114 | 12.95
17.9758 | 892.0441 | 1.137282 | 2.049816 | 1.631079 | 13.01
18.0458 | 897.3573 | 1.144354 | 2.061093 | 1.640052 | 13.08
18.1158 | 902.4373 | 1.151763 | 2.072422 | 1.649067 | 13.15
18.1758 | 907.0178 | 1.157061 | 2.08273 | 1.657268 | 13.21
18.2358 | 911.979 | 1.166934 | 2.093037 | 1.66547 | 13.27
18.3058 | 917.6812 | 1.176867 | 2.104717 | 1.674765 | 13.34
18.3758 | 923.281 | 1.183303 | 2.116284 | 1.683968 | 13.41
18.4358 | 928.0621 | 1.190592 | 2.126599 | 1.692176 | 13.47
18.5058 | 933.3221 | 1.196288 | 2.13818 | 1.701391 | 13.54
18.5758 | 938.3325 | 1.205382 | 2.149365 | 1.710291 | 13.61
18.6458 | 943.3797 | 1.212737 | 2.160694 | 1.719307 | 13.68
18.7058 | 948.2304 | 1.218699 | 2.171009 | 1.727514 | 13.74
18.7658 | 952.8396 | 1.226409 | 2.181393 | 1.735777 | 13.8
18.8358 | 956.5564 | 1.234334 | 2.193112 | 1.745102 | 13.87
18.9058 | 961.5463 | 1.24519 | 2.204632 | 1.754269 | 13.94
18.9658 | 965.9017 | 1.251729 | 2.214855 | 1.762404 | 14
19.0358 | 970.339 | 1.261384 | 2.226422 | 1.771607 | 14.07
19.1058 | 975.247 | 1.271138 | 2.237736 | 1.78061 | 14.14
19.1758 | 980.0322 | 1.277038 | 2.249089 | 1.789644 | 14.21
19.2358 | 983.6876 | 1.284965 | 2.259403 | 1.797851 | 14.27
19.2958 | 987.9571 | 1.291816 | 2.269757 | 1.806089 | 14.33
19.3658 | 993.1967 | 1.300224 | 2.281437 | 1.815384 | 14.4
19.4358 | 998.1088 | 1.309028 | 2.292927 | 1.824527 | 14.47
19.4958 | 1002.55 | 1.31382 | 2.303181 | 1.832686 | 14.53
19.5558 | 1007.041 | 1.322097 | 2.313191 | 1.840651 | 14.59
19.6258 | 1012.182 | 1.331344 | 2.324444 | 1.849605 | 14.66
19.6958 | 1016.996 | 1.342373 | 2.335728 | 1.858584 | 14.73
19.7558 | 1021.605 | 1.347938 | 2.346066 | 1.86681 | 14.79
19.8158 | 1026.124 | 1.353088 | 2.356388 | 1.875024 | 14.85
19.8858 | 1031.523 | 1.360626 | 2.368031 | 1.884288 | 14.92
19.9558 | 1036.82 | 1.369053 | 2.379551 | 1.893455 | 14.99
20.0158 | 1040.971 | 1.375599 | 2.389935 | 1.901718 | 15.05
20.0858 | 1045.961 | 1.379681 | 2.401516 | 1.910933 | 15.12
20.1558 | 1051.004 | 1.387047 | 2.412747 | 1.919869 | 15.19
20.2258 | 1056.104 | 1.397378 | 2.424023 | 1.928842 | 15.26
20.2858 | 1060.624 | 1.403084 | 2.434399 | 1.937099 | 15.32
20.3458 | 1065.327 | 1.407052 | 2.444691 | 1.945288 | 15.38
20.4158 | 1070.808 | 1.4152 | 2.456402 | 1.954607 | 15.45
20.4858 | 1076.17 | 1.423337 | 2.467953 | 1.963798 | 15.52
20.5458 | 1080.714 | 1.430565 | 2.478253 | 1.971994 | 15.58
20.6158 | 1086.081 | 1.436692 | 2.489781 | 1.981167 | 15.65
20.6858 | 1090.874 | 1.446458 | 2.501049 | 1.990134 | 15.72
20.7558 | 1095.139 | 1.454419 | 2.512417 | 1.999179 | 15.79
20.8158 | 1098.995 | 1.460278 | 2.522747 | 2.007399 | 15.85
20.8758 | 1102.806 | 1.466382 | 2.533085 | 2.015625 | 15.91
20.9458 | 1107.645 | 1.472542 | 2.544758 | 2.024914 | 15.98
21.0158 | 1112.299 | 1.482327 | 2.556217 | 2.034032 | 16.05
21.0758 | 1116.691 | 1.490552 | 2.566548 | 2.042252 | 16.11
21.1458 | 1121.28 | 1.498772 | 2.578129 | 2.051467 | 16.18
21.2158 | 1125.635 | 1.511414 | 2.589421 | 2.060452 | 16.25
21.2858 | 1129.573 | 1.522011 | 2.600758 | 2.069474 | 16.32
21.3458 | 1133.376 | 1.529263 | 2.611035 | 2.077651 | 16.38
21.4058 | 1137.056 | 1.534571 | 2.621372 | 2.085877 | 16.44
21.4758 | 1141.579 | 1.542685 | 2.633084 | 2.095196 | 16.51
21.5458 | 1146.495 | 1.549208 | 2.644665 | 2.104411 | 16.58
21.6058 | 1149.279 | 1.556269 | 2.654904 | 2.112559 | 16.64
21.6758 | 1151.158 | 1.565467 | 2.66647 | 2.121762 | 16.71
21.7458 | 1154.916 | 1.580274 | 2.677716 | 2.13071 | 16.78
21.8158 | 1158.907 | 1.586783 | 2.689106 | 2.139774 | 16.85
21.8758 | 1162.587 | 1.593874 | 2.699353 | 2.147927 | 16.91
21.9358 | 1166.66 | 1.601088 | 2.709713 | 2.156172 | 16.97
22.0058 | 1170.983 | 1.608586 | 2.72147 | 2.165527 | 17.04
22.0758 | 1174.61 | 1.617714 | 2.733013 | 2.174712 | 17.11
22.1358 | 1177.932 | 1.62201 | 2.74316 | 2.182786 | 17.17
22.2058 | 1181.075 | 1.629097 | 2.754711 | 2.191977 | 17.24
22.2758 | 1184.997 | 1.643463 | 2.766094 | 2.201035 | 17.31
22.3458 | 1188.714 | 1.652344 | 2.777523 | 2.210129 | 17.38
22.4058 | 1191.992 | 1.659172 | 2.787709 | 2.218234 | 17.44
22.4658 | 1196.213 | 1.665119 | 2.798092 | 2.226496 | 17.5
22.5358 | 1200.079 | 1.676098 | 2.809788 | 2.235803 | 17.57
22.6058 | 1201.862 | 1.686711 | 2.821316 | 2.244976 | 17.64
22.6658 | 1202.548 | 1.700184 | 2.831463 | 2.25305 | 17.7
22.7258 | 1203.155 | 1.717167 | 2.841503 | 2.26104 | 17.76
22.7958 | 1202.778 | 1.73592 | 2.85278 | 2.270012 | 17.83
22.8658 | 1205.391 | 1.760151 | 2.864086 | 2.279009 | 17.9
22.9258 | 1208.138 | 1.770962 | 2.874394 | 2.287211 | 17.96
22.9858 | 1209.841 | 1.778805 | 2.884716 | 2.295425 | 18.02
23.0558 | 1211.156 | 1.787396 | 2.896389 | 2.304713 | 18.09
23.1258 | 1209.749 | 1.79855 | 2.907948 | 2.313911 | 18.16
23.1858 | 1208.778 | 1.809963 | 2.918225 | 2.322088 | 18.22
23.2558 | 1207.147 | 1.824253 | 2.929844 | 2.331334 | 18.29
23.3258 | 1203.962 | 1.839398 | 2.941052 | 2.340252 | 18.36
23.3958 | 1203.163 | 1.863858 | 2.952374 | 2.349261 | 18.43
23.4558 | 1203.312 | 1.882 | 2.962712 | 2.357487 | 18.49
23.5158 | 1200.553 | 1.895123 | 2.973065 | 2.365725 | 18.55
23.5858 | 1193.93 | 1.907856 | 2.984768 | 2.375038 | 18.62
23.6558 | 1191.3 | 1.921246 | 2.996311 | 2.384223 | 18.69
23.7158 | 1190.792 | 1.930584 | 3.006542 | 2.392364 | 18.75
23.7858 | 1183.87 | 1.94859 | 3.018093 | 2.401556 | 18.82
23.8558 | 1180.423 | 1.963528 | 3.0294 | 2.410553 | 18.89
23.9258 | 1175.483 | 1.979382 | 3.040798 | 2.419623 | 18.96
23.9858 | 1172.41 | 1.997448 | 3.05106 | 2.427788 | 19.02
24.0458 | 1166.438 | 2.011219 | 3.061413 | 2.436026 | 19.08
24.1158 | 1158.476 | 2.048176 | 3.073117 | 2.445339 | 19.15
24.1858 | 1136.184 | 2.082081 | 3.084584 | 2.454463 | 19.22
24.2458 | 1105.794 | 2.098294 | 3.09486 | 2.462641 | 19.28
24.3158 | 1079.825 | 2.145108 | 3.106457 | 2.471868 | 19.35
24.3858 | 1059.358 | 2.194454 | 3.117756 | 2.480859 | 19.42
24.4558 | 1034.814 | 2.238949 | 3.129116 | 2.489899 | 19.49
24.5158 | 994.4693 | 2.269955 | 3.139347 | 2.49804 | 19.55

## Glas-Z07
Glas-Z07 | Probe 7 | Probe 7 | Probe 7 | Probe 7 | Probe 7
Zeit | Standardkraft | Extensometer ab Vorkraft | Standardweg | Dehnung | Prüfzeit
s | N/mm² | % | mm | % | s
6.3151 | 13.00943 | -0.001082515 | 0 | 0 | 0
6.9951 | 13.41725 | 0.00152942 | 0.01036906 | 0.008270841 | 0.68
7.1151 | 14.51787 | 0.003093923 | 0.02094722 | 0.01670846 | 0.8
7.2051 | 15.58727 | 0.005944053 | 0.03104854 | 0.02476574 | 0.89
7.2851 | 16.73395 | 0.007216136 | 0.04174495 | 0.03329769 | 0.97
7.3551 | 17.91694 | 0.009315643 | 0.05280757 | 0.04212175 | 1.04
7.4251 | 19.33532 | 0.01286331 | 0.06428981 | 0.05128051 | 1.11
7.4951 | 20.71992 | 0.01239991 | 0.07542109 | 0.06015933 | 1.18
7.5651 | 22.20583 | 0.0155313 | 0.08678126 | 0.06922073 | 1.25
7.6251 | 23.66923 | 0.0178951 | 0.09712672 | 0.07747274 | 1.31
7.6851 | 25.13672 | 0.02095258 | 0.1073196 | 0.08560304 | 1.37
7.7551 | 26.90099 | 0.02331662 | 0.1189926 | 0.09491394 | 1.44
7.8151 | 28.50356 | 0.02394009 | 0.1290405 | 0.1029286 | 1.5
7.8751 | 30.1921 | 0.02599859 | 0.1393631 | 0.1111624 | 1.56
7.9451 | 32.30636 | 0.02894354 | 0.1509368 | 0.1203942 | 1.63
8.0151 | 34.3633 | 0.03308249 | 0.1620376 | 0.1292487 | 1.7
8.0851 | 36.541 | 0.03591967 | 0.173497 | 0.1383892 | 1.77
8.1451 | 38.58771 | 0.03710223 | 0.183728 | 0.1465499 | 1.83
8.2051 | 40.7736 | 0.04092455 | 0.1939285 | 0.1546863 | 1.89
8.2751 | 43.33199 | 0.0441289 | 0.2056015 | 0.1639972 | 1.96
8.3351 | 45.63454 | 0.04746485 | 0.215863 | 0.1721822 | 2.02 | ε1 | 0.496283
8.3951 | 48.09674 | 0.05032206 | 0.2259796 | 0.1802517 | 2.08 | σ1 | 399.7102
8.4651 | 51.03582 | 0.05418635 | 0.2375381 | 0.1894713 | 2.15 | ε2 | 0.7449632
8.5351 | 53.95443 | 0.05899096 | 0.2487152 | 0.1983867 | 2.22 | σ2 | 592.3591
8.6051 | 57.0204 | 0.06301546 | 0.2602584 | 0.2075941 | 2.29
8.6651 | 59.76504 | 0.06496763 | 0.270436 | 0.2157122 | 2.35 | E | 77468.52
8.7251 | 62.65091 | 0.07052183 | 0.2805145 | 0.2237513 | 2.41
8.7851 | 65.46309 | 0.07342768 | 0.2906311 | 0.2318207 | 2.47
8.8451 | 68.4431 | 0.0767436 | 0.3009307 | 0.2400362 | 2.53
8.9151 | 72.09649 | 0.08322859 | 0.3125885 | 0.2493349 | 2.6
8.9851 | 75.90337 | 0.08711195 | 0.3240936 | 0.2585119 | 2.67
9.0551 | 79.66932 | 0.09151793 | 0.3354309 | 0.2675551 | 2.74
9.1251 | 83.50486 | 0.09565687 | 0.3470352 | 0.2768112 | 2.81
9.1851 | 86.99246 | 0.100616 | 0.3570373 | 0.2847894 | 2.87
9.2451 | 90.71747 | 0.1058249 | 0.3670928 | 0.2928101 | 2.93
9.3051 | 94.41384 | 0.1125693 | 0.3773849 | 0.3010196 | 2.99
9.3651 | 98.11429 | 0.1160579 | 0.3875854 | 0.3091559 | 3.05
9.4351 | 102.5434 | 0.120996 | 0.3991287 | 0.3183634 | 3.12
9.5051 | 107.1403 | 0.1258388 | 0.4107788 | 0.327656 | 3.19
9.5751 | 111.5939 | 0.1340938 | 0.4222457 | 0.3368026 | 3.26
9.6451 | 116.1213 | 0.1397166 | 0.4337661 | 0.3459918 | 3.33
9.7151 | 120.8492 | 0.1452975 | 0.4453628 | 0.3552419 | 3.4
9.7751 | 125.1022 | 0.1491656 | 0.455426 | 0.3632687 | 3.46
9.8351 | 129.343 | 0.1548839 | 0.4656341 | 0.3714112 | 3.52
9.8951 | 133.5593 | 0.1608958 | 0.4758804 | 0.3795841 | 3.58
9.9651 | 138.5041 | 0.1665187 | 0.4874847 | 0.3888402 | 3.65
10.0351 | 143.5349 | 0.1728702 | 0.4991577 | 0.3981511 | 3.72
10.1051 | 148.4552 | 0.1794581 | 0.5105407 | 0.4072308 | 3.79
10.1751 | 153.3469 | 0.1862903 | 0.5220306 | 0.4163956 | 3.86
10.2451 | 158.4637 | 0.1925464 | 0.5337341 | 0.4257309 | 3.93
10.3051 | 162.9951 | 0.1983981 | 0.5437973 | 0.4337577 | 3.99
10.3651 | 167.5265 | 0.2036738 | 0.5539978 | 0.4418941 | 4.05
10.4251 | 172.0088 | 0.2058434 | 0.5642593 | 0.4500792 | 4.11
10.4951 | 177.2811 | 0.2133012 | 0.5758865 | 0.4593536 | 4.18
10.5651 | 182.6353 | 0.2221131 | 0.5874145 | 0.4685488 | 4.25
10.6351 | 187.8708 | 0.2304292 | 0.5987899 | 0.4776224 | 4.32
10.7051 | 193.0367 | 0.2381654 | 0.610379 | 0.4868663 | 4.39
10.7751 | 198.4237 | 0.2435822 | 0.622113 | 0.4962259 | 4.46
10.8351 | 203.2457 | 0.2491593 | 0.6321456 | 0.5042284 | 4.52
10.8651 | 205.5953 | 0.2518678 | 0.6373947 | 0.5084153 | 4.55
10.9351 | 211.0314 | 0.2586045 | 0.6491516 | 0.5177931 | 4.62
11.0051 | 216.464 | 0.2641911 | 0.6606506 | 0.5269653 | 4.69
11.0651 | 221.1755 | 0.2697358 | 0.6709273 | 0.5351625 | 4.75
11.1351 | 226.6484 | 0.2755379 | 0.682463 | 0.5443639 | 4.82
11.2051 | 231.9576 | 0.2819771 | 0.6937698 | 0.5533827 | 4.89
11.2751 | 237.4428 | 0.290358 | 0.7051376 | 0.5624501 | 4.96
11.3351 | 242.3181 | 0.2968583 | 0.7154372 | 0.5706656 | 5.02
11.3951 | 247.2465 | 0.3019776 | 0.725798 | 0.5789298 | 5.08
11.4651 | 252.9282 | 0.3092904 | 0.7374786 | 0.5882468 | 5.15
11.5351 | 258.6017 | 0.3184914 | 0.7489455 | 0.5973934 | 5.22
11.5951 | 263.4933 | 0.3238892 | 0.7592376 | 0.6056028 | 5.28
11.6651 | 269.1586 | 0.3305802 | 0.7708419 | 0.614859 | 5.35
11.7351 | 274.6397 | 0.339705 | 0.782141 | 0.6238717 | 5.42
11.8051 | 280.2477 | 0.346621 | 0.7934707 | 0.6329087 | 5.49
11.8651 | 285.2417 | 0.353043 | 0.8037246 | 0.6410877 | 5.55
11.9251 | 290.2316 | 0.3604626 | 0.8140929 | 0.649358 | 5.61
11.9951 | 295.9706 | 0.3660474 | 0.8258269 | 0.6587176 | 5.68
12.0651 | 301.6891 | 0.371819 | 0.8373931 | 0.6679433 | 5.75
12.1251 | 306.6749 | 0.3791279 | 0.8475555 | 0.6760492 | 5.81
12.1851 | 311.5747 | 0.3836102 | 0.8575729 | 0.6840396 | 5.87
12.2551 | 317.1008 | 0.3916325 | 0.8687575 | 0.692961 | 5.94
12.3251 | 322.8112 | 0.398602 | 0.8800643 | 0.7019798 | 6.01
12.3851 | 327.8624 | 0.4040837 | 0.890425 | 0.710244 | 6.07
12.4451 | 332.9915 | 0.4091725 | 0.90074 | 0.7184716 | 6.13
12.5151 | 338.9679 | 0.4189839 | 0.9124282 | 0.7277947 | 6.2
12.5851 | 344.7847 | 0.4273762 | 0.9239715 | 0.7370021 | 6.27
12.6451 | 349.8892 | 0.4334302 | 0.9343322 | 0.7452663 | 6.33
12.7151 | 355.6977 | 0.4391617 | 0.9458449 | 0.7544494 | 6.4
12.7851 | 361.2812 | 0.448584 | 0.9570754 | 0.7634074 | 6.47
12.8551 | 366.9915 | 0.4547677 | 0.9684127 | 0.7724505 | 6.54
12.9151 | 372.0837 | 0.4619202 | 0.9787887 | 0.7807269 | 6.6
12.9751 | 377.1596 | 0.4678216 | 0.9891265 | 0.7889728 | 6.66
13.0451 | 383.0009 | 0.4743943 | 1.000815 | 0.7982958 | 6.73
13.1151 | 388.8586 | 0.4827561 | 1.012259 | 0.8074242 | 6.8
13.1751 | 393.918 | 0.4887376 | 1.022589 | 0.815664 | 6.86
13.2451 | 399.7102 | 0.496283 | 1.034216 | 0.8249384 | 6.93
13.3151 | 405.4206 | 0.5057206 | 1.045492 | 0.8339328 | 7
13.3851 | 411.1145 | 0.5094495 | 1.056784 | 0.8429395 | 7.07
13.4451 | 416.2272 | 0.5165067 | 1.067053 | 0.8511306 | 7.13
13.5051 | 421.3726 | 0.5218186 | 1.077414 | 0.8593948 | 7.19
13.5751 | 427.218 | 0.5291696 | 1.089125 | 0.8687361 | 7.26
13.6451 | 433.1003 | 0.5396981 | 1.100661 | 0.8779375 | 7.33
13.7051 | 438.2007 | 0.5446305 | 1.11096 | 0.886153 | 7.39
13.7751 | 443.9602 | 0.5512967 | 1.122526 | 0.8953787 | 7.46
13.8451 | 449.6173 | 0.5597653 | 1.133765 | 0.9043427 | 7.53
13.9151 | 455.3767 | 0.5675397 | 1.145102 | 0.9133859 | 7.6
13.9751 | 460.473 | 0.5754819 | 1.155401 | 0.9216014 | 7.66
14.0351 | 465.5816 | 0.5811315 | 1.165777 | 0.9298777 | 7.72
14.1051 | 471.4639 | 0.5879445 | 1.177519 | 0.9392434 | 7.79
14.1751 | 477.297 | 0.594254 | 1.189009 | 0.9484082 | 7.86
14.2351 | 482.4424 | 0.6003461 | 1.199225 | 0.9565568 | 7.92
14.3051 | 488.3124 | 0.6078458 | 1.210799 | 0.9657886 | 7.99
14.3751 | 493.99 | 0.6147962 | 1.222113 | 0.9748135 | 8.06
14.4451 | 499.7126 | 0.6234288 | 1.233504 | 0.9838992 | 8.13
14.5051 | 504.7721 | 0.6287007 | 1.24375 | 0.9920721 | 8.19
14.5651 | 509.9298 | 0.6354585 | 1.254133 | 1.000355 | 8.25
14.6351 | 515.8816 | 0.6442552 | 1.265829 | 1.009684 | 8.32
14.7051 | 521.813 | 0.6516862 | 1.277304 | 1.018836 | 8.39
14.7651 | 526.9461 | 0.6585069 | 1.287558 | 1.027015 | 8.45
14.8251 | 531.9401 | 0.6643128 | 1.29756 | 1.034994 | 8.51
14.8951 | 537.5972 | 0.6715875 | 1.308813 | 1.04397 | 8.58
14.9651 | 543.193 | 0.6806817 | 1.320097 | 1.05297 | 8.65
15.0251 | 548.2401 | 0.6877236 | 1.33045 | 1.061228 | 8.71
15.0851 | 553.3324 | 0.6947122 | 1.340758 | 1.06945 | 8.77
15.1551 | 559.1655 | 0.7034097 | 1.352415 | 1.078749 | 8.84
15.2251 | 564.9822 | 0.7092423 | 1.363966 | 1.087962 | 8.91
15.2851 | 570.0786 | 0.7171235 | 1.374319 | 1.09622 | 8.97
15.3551 | 575.924 | 0.7254014 | 1.385878 | 1.10544 | 9.04
15.4251 | 581.6507 | 0.7311654 | 1.397139 | 1.114422 | 9.11
15.4951 | 587.2996 | 0.7376466 | 1.4084 | 1.123404 | 9.18
15.5551 | 592.3591 | 0.7449632 | 1.41873 | 1.131644 | 9.24
15.6151 | 597.5823 | 0.7522111 | 1.42906 | 1.139884 | 9.3
15.6851 | 603.5464 | 0.7608781 | 1.440809 | 1.149256 | 9.37
15.7551 | 609.4614 | 0.7689614 | 1.452322 | 1.158439 | 9.44
15.8151 | 614.5495 | 0.7749581 | 1.462599 | 1.166636 | 9.5
15.8851 | 620.3335 | 0.7807145 | 1.474135 | 1.175838 | 9.57
15.9551 | 625.9743 | 0.7904191 | 1.485426 | 1.184844 | 9.64
16.0251 | 631.6408 | 0.7969533 | 1.496815 | 1.193928 | 9.71
16.0851 | 636.6389 | 0.8047085 | 1.507107 | 1.202138 | 9.77
16.1451 | 641.8048 | 0.8112393 | 1.517475 | 1.210408 | 9.83
16.2151 | 647.732 | 0.8177472 | 1.529171 | 1.219737 | 9.9
16.2851 | 653.4751 | 0.8268567 | 1.540623 | 1.228872 | 9.97
16.3451 | 658.1744 | 0.8336468 | 1.550915 | 1.237081 | 10.03
16.4151 | 663.8233 | 0.8441678 | 1.562519 | 1.246337 | 10.1
16.4851 | 669.5009 | 0.8499489 | 1.573795 | 1.255332 | 10.17
16.5551 | 675.2685 | 0.8576851 | 1.585133 | 1.264375 | 10.24
16.6151 | 680.3771 | 0.8642274 | 1.595402 | 1.272566 | 10.3
16.6751 | 685.4816 | 0.8722764 | 1.605762 | 1.28083 | 10.36
16.7451 | 691.3393 | 0.8789521 | 1.617474 | 1.290171 | 10.43
16.8151 | 696.9678 | 0.8862572 | 1.629063 | 1.299415 | 10.5
16.8751 | 702.019 | 0.8915864 | 1.639217 | 1.307515 | 10.56
16.9351 | 707.0376 | 0.8975182 | 1.649235 | 1.315506 | 10.62
17.0051 | 712.6783 | 0.9051095 | 1.660458 | 1.324457 | 10.69
17.0751 | 718.3927 | 0.9135476 | 1.671734 | 1.333452 | 10.76
17.1351 | 723.4727 | 0.9214554 | 1.682072 | 1.341698 | 10.82
17.1951 | 728.6754 | 0.9242836 | 1.692402 | 1.349938 | 10.88
17.2651 | 734.5822 | 0.9347587 | 1.704098 | 1.359267 | 10.95
17.3351 | 740.0469 | 0.9416519 | 1.715618 | 1.368456 | 11.02
17.3951 | 744.9509 | 0.9485336 | 1.725994 | 1.376732 | 11.08
17.4651 | 750.739 | 0.9536167 | 1.737499 | 1.385909 | 11.15
17.5351 | 756.2324 | 0.9622112 | 1.748722 | 1.394861 | 11.22
17.6051 | 761.8485 | 0.9697528 | 1.760105 | 1.403941 | 11.29
17.6651 | 766.7115 | 0.9765812 | 1.770466 | 1.412205 | 11.35
17.7251 | 771.726 | 0.9832187 | 1.780796 | 1.420445 | 11.41
17.7951 | 777.6328 | 0.9922519 | 1.792469 | 1.429756 | 11.48
17.8651 | 783.4004 | 1.000385 | 1.803921 | 1.43889 | 11.55
17.9251 | 788.3043 | 1.005413 | 1.814289 | 1.44716 | 11.61
17.9951 | 794.0024 | 1.013595 | 1.825871 | 1.456398 | 11.68
18.0651 | 799.1028 | 1.020546 | 1.83717 | 1.465411 | 11.75
18.1351 | 804.3137 | 1.027984 | 1.848454 | 1.474412 | 11.82
18.1951 | 808.9966 | 1.035083 | 1.858761 | 1.482633 | 11.88
18.2551 | 813.8186 | 1.040882 | 1.869091 | 1.490873 | 11.94
18.3251 | 819.1155 | 1.049488 | 1.880787 | 1.500202 | 12.01
18.3951 | 824.5844 | 1.058147 | 1.892345 | 1.509422 | 12.08
18.4551 | 829.4228 | 1.063697 | 1.902592 | 1.517595 | 12.14
18.5251 | 834.6296 | 1.072918 | 1.914204 | 1.526857 | 12.21
18.5951 | 839.7218 | 1.077732 | 1.925419 | 1.535803 | 12.28
18.6651 | 845.1947 | 1.085697 | 1.936764 | 1.544852 | 12.35
18.7251 | 850.0086 | 1.09531 | 1.947048 | 1.553055 | 12.41
18.7851 | 854.8429 | 1.100811 | 1.957439 | 1.561344 | 12.47
18.8551 | 860.4591 | 1.109936 | 1.969189 | 1.570715 | 12.54
18.9251 | 865.6864 | 1.115696 | 1.980709 | 1.579905 | 12.61
18.9851 | 870.3611 | 1.123764 | 1.990879 | 1.588017 | 12.67
19.0551 | 875.9159 | 1.13306 | 2.00246 | 1.597255 | 12.74
19.1251 | 881.4748 | 1.140236 | 2.013783 | 1.606286 | 12.81
19.1951 | 887.1483 | 1.147587 | 2.025188 | 1.615383 | 12.88
19.2551 | 892.1873 | 1.155926 | 2.03545 | 1.623569 | 12.94
19.3151 | 896.8169 | 1.161049 | 2.045803 | 1.631827 | 13
19.3851 | 902.0115 | 1.168503 | 2.057507 | 1.641162 | 13.07
19.4551 | 907.2715 | 1.17578125 | 2.068981 | 1.650315 | 13.14
19.5151 | 911.2995 | 1.181782 | 2.079235 | 1.658494 | 13.2
19.5851 | 915.8636 | 1.192059 | 2.090816 | 1.667731 | 13.27
19.6551 | 920.8985 | 1.197407 | 2.102139 | 1.676762 | 13.34
19.7251 | 926.2364 | 1.205986 | 2.113491 | 1.685818 | 13.41
19.7851 | 931.0871 | 1.215012 | 2.123714 | 1.693972 | 13.47
19.8451 | 935.4138 | 1.220322 | 2.134098 | 1.702255 | 13.53
19.9151 | 940.5715 | 1.229038 | 2.145847 | 1.711627 | 13.6
19.9851 | 945.8521 | 1.236385 | 2.157429 | 1.720864 | 13.67
20.0451 | 950.4285 | 1.242155 | 2.167568 | 1.728952 | 13.73
20.1151 | 955.4839 | 1.249315 | 2.179111 | 1.73816 | 13.8
20.1851 | 960.3837 | 1.259123 | 2.190403 | 1.747166 | 13.87
20.2551 | 965.7052 | 1.26634 | 2.20187 | 1.756313 | 13.94
20.3151 | 970.56 | 1.272505 | 2.21207 | 1.764449 | 14
20.3751 | 975.5048 | 1.278084 | 2.222446 | 1.772726 | 14.06
20.4351 | 980.3473 | 1.286377 | 2.232464 | 1.780716 | 14.12
20.5051 | 985.6033 | 1.293308 | 2.244007 | 1.789923 | 14.19
20.5651 | 989.8072 | 1.299335 | 2.254276 | 1.798114 | 14.25
20.6351 | 993.9539 | 1.307911 | 2.265781 | 1.807291 | 14.32
20.7051 | 998.2929 | 1.316433 | 2.277126 | 1.816341 | 14.39
20.7751 | 1002.718 | 1.323719 | 2.288494 | 1.825408 | 14.46
20.8351 | 1006.996 | 1.333302 | 2.298771 | 1.833605 | 14.52
20.8951 | 1011.347 | 1.342144 | 2.309132 | 1.84187 | 14.58
20.9651 | 1016.222 | 1.349907 | 2.320812 | 1.851187 | 14.65
21.0351 | 1021.022 | 1.358498 | 2.332279 | 1.860333 | 14.72
21.0951 | 1025.214 | 1.367753 | 2.342579 | 1.868549 | 14.78
21.1651 | 1029.806 | 1.374138 | 2.354198 | 1.877817 | 14.85
21.2351 | 1034.117 | 1.382706 | 2.365482 | 1.886818 | 14.92
21.3051 | 1038.927 | 1.389969 | 2.376789 | 1.895836 | 14.99
21.3651 | 1043.442 | 1.397187 | 2.387058 | 1.904027 | 15.05
21.4251 | 1047.736 | 1.405831 | 2.397404 | 1.912279 | 15.11
21.4951 | 1052.595 | 1.412758 | 2.409153 | 1.921651 | 15.18
21.5651 | 1057.781 | 1.422101 | 2.420719 | 1.930877 | 15.25
21.6251 | 1062.337 | 1.429581 | 2.430943 | 1.939032 | 15.31
21.6951 | 1067.261 | 1.437203 | 2.442524 | 1.948269 | 15.38
21.7651 | 1071.924 | 1.445111 | 2.453724 | 1.957203 | 15.45
21.8351 | 1076.275 | 1.45138 | 2.465183 | 1.966344 | 15.52
21.8951 | 1079.079 | 1.459498 | 2.475391 | 1.974486 | 15.58
21.9551 | 1081.883 | 1.467646 | 2.485775 | 1.982768 | 15.64
22.0151 | 1085.829 | 1.476801 | 2.495777 | 1.990747 | 15.7
22.0851 | 1090.5 | 1.48717 | 2.507282 | 1.999924 | 15.77
22.1451 | 1094.221 | 1.495211 | 2.517658 | 2.0082 | 15.83
22.2151 | 1098.515 | 1.503027 | 2.529148 | 2.017365 | 15.9
22.2851 | 1102.628 | 1.511046 | 2.540409 | 2.026347 | 15.97
22.3551 | 1107.082 | 1.519854 | 2.551769 | 2.035409 | 16.04
22.4151 | 1111.675 | 1.526125 | 2.562122 | 2.043667 | 16.1
22.4751 | 1116.03 | 1.535761 | 2.57246 | 2.051913 | 16.16
22.5451 | 1119.667 | 1.544123 | 2.584148 | 2.061236 | 16.23
22.6151 | 1122.51 | 1.554743 | 2.59557 | 2.070346 | 16.3
22.6751 | 1125.101 | 1.562899 | 2.605907 | 2.078592 | 16.36
22.7451 | 1128.8 | 1.574046 | 2.617527 | 2.08786 | 16.43
22.8151 | 1131.751 | 1.580199 | 2.628834 | 2.096879 | 16.5
22.8851 | 1131.67 | 1.590224 | 2.64011 | 2.105873 | 16.57
22.9451 | 1133.458 | 1.597414 | 2.650417 | 2.114095 | 16.63
23.0051 | 1137.269 | 1.606204 | 2.66077 | 2.122353 | 16.69
23.0751 | 1140.38 | 1.615412 | 2.672451 | 2.13167 | 16.76
23.1451 | 1143.317 | 1.62427 | 2.684002 | 2.140883 | 16.83
23.2051 | 1143.233 | 1.631052 | 2.694302 | 2.149099 | 16.89
23.2751 | 1143.129 | 1.644206 | 2.705868 | 2.158325 | 16.96
23.3451 | 1143.171 | 1.663294 | 2.717075 | 2.167264 | 17.03
23.4151 | 1140.341 | 1.679713 | 2.728436 | 2.176326 | 17.1
23.4751 | 1139.677 | 1.692774 | 2.738735 | 2.184541 | 17.16
23.5351 | 1138.349 | 1.70172 | 2.749096 | 2.192805 | 17.22
23.6051 | 1133.249 | 1.715582 | 2.76083 | 2.202165 | 17.29
23.6751 | 1127.113 | 1.74137 | 2.772388 | 2.211385 | 17.36
23.7351 | 1124.667 | 1.761023 | 2.782536 | 2.219478 | 17.42
23.8051 | 1119.387 | 1.775206 | 2.794132 | 2.228728 | 17.49
23.8751 | 1118.291 | 1.792357 | 2.805447 | 2.237753 | 17.56
23.9451 | 1118.244 | 1.805418 | 2.816837 | 2.246839 | 17.63
24.0051 | 1113.042 | 1.813353 | 2.827099 | 2.255024 | 17.69
24.0651 | 1101.122 | 1.822379 | 2.837475 | 2.2633 | 17.75
24.1351 | 1091.036 | 1.845725 | 2.849171 | 2.27263 | 17.82
24.2051 | 1083.16 | 1.875861 | 2.860653 | 2.281788 | 17.89
24.2651 | 1078.694 | 1.897635 | 2.870892 | 2.289955 | 17.95
24.3351 | 1070.643 | 1.916022 | 2.882504 | 2.299217 | 18.02
24.4051 | 1060.311 | 1.945136 | 2.893795 | 2.308224 | 18.09
24.4751 | 1050.953 | 1.969168 | 2.90517 | 2.317298 | 18.16
24.5351 | 1045.362 | 1.99108 | 2.915379 | 2.32544 | 18.22
24.5951 | 1041.919 | 2.012106 | 2.925739 | 2.333704 | 18.28
24.6551 | 1039.082 | 2.033759 | 2.935757 | 2.341695 | 18.34
24.7251 | 1028.853 | 2.062537 | 2.947315 | 2.350914 | 18.41
24.7851 | 1016.393 | 2.087744 | 2.957653 | 2.35916 | 18.47
24.8551 | 1003.367 | 2.11698 | 2.969227 | 2.368392 | 18.54
24.9251 | 993.142 | 2.13407 | 2.980427 | 2.377325 | 18.61
24.9951 | 974.5333 | 2.148779 | 2.991772 | 2.386375 | 18.68
25.0551 | 959.0683 | 2.165015 | 3.002087 | 2.394602 | 18.74
25.1151 | 939.6327 | 2.197272 | 3.012417 | 2.402842 | 18.8
25.1851 | 901.1218 | 2.248724 | 3.024143 | 2.412196 | 18.87
25.2551 | 860.253 | 2.303504 | 3.035686 | 2.421403 | 18.94
25.3151 | 841.4888 | 2.350745 | 3.045948 | 2.429588 | 19

## Glas-Z08
Glas-Z08 | Probe 8 | Probe 8 | Probe 8 | Probe 8 | Probe 8
Zeit | Standardkraft | Extensometer ab Vorkraft | Standardweg | Dehnung | Prüfzeit
s | N/mm² | % | mm | % | s
2.7745 | 15.2263 | 0.0110693 | 0 | 0 | 0
3.4445 | 17.08706 | 0.01446731 | 0.01056433 | 0.008433644 | 0.67
3.5645 | 20.70565 | 0.02372511 | 0.02111959 | 0.01686006 | 0.79
3.6545 | 24.49411 | 0.03243025 | 0.03127432 | 0.02496671 | 0.88
3.7345 | 28.53637 | 0.04031523 | 0.04228354 | 0.03375551 | 0.96
3.8045 | 32.64617 | 0.04863508 | 0.05331564 | 0.04256259 | 1.03
3.8745 | 37.24718 | 0.05916364 | 0.06479788 | 0.05172901 | 1.1
3.9445 | 42.06514 | 0.07458265 | 0.07644796 | 0.06102943 | 1.17
4.0145 | 46.80533 | 0.0877815 | 0.08778524 | 0.07008014 | 1.24
4.0845 | 51.63147 | 0.09760435 | 0.09930563 | 0.07927701 | 1.31
4.1545 | 56.70732 | 0.1056305 | 0.1110091 | 0.08862007 | 1.38
4.2145 | 61.18962 | 0.1152359 | 0.1210952 | 0.0966719 | 1.44
4.2745 | 65.53684 | 0.1231781 | 0.1312499 | 0.1047786 | 1.5
4.3345 | 69.93727 | 0.1319824 | 0.1415496 | 0.1130009 | 1.56
4.4045 | 75.28328 | 0.1406799 | 0.1531463 | 0.1222587 | 1.63
4.4745 | 80.77666 | 0.1501327 | 0.1647048 | 0.131486 | 1.7
4.5445 | 86.11448 | 0.1615768 | 0.176065 | 0.140555 | 1.77
4.6145 | 91.47277 | 0.1707397 | 0.1876616 | 0.1498128 | 1.84
4.6845 | 97.03574 | 0.1807113 | 0.1994185 | 0.1591985 | 1.91
4.7445 | 102.0174 | 0.1867767 | 0.2094436 | 0.1672016 | 1.97
4.8045 | 106.8681 | 0.1958023 | 0.2195373 | 0.1752595 | 2.03 | ε1 | 0.4944799
4.8645 | 111.6493 | 0.204927 | 0.2298446 | 0.183488 | 2.09 | σ1 | 312.1016
4.9345 | 117.3105 | 0.2135559 | 0.2415099 | 0.1928006 | 2.16 | ε2 | 0.7460792
5.0045 | 123.0986 | 0.2231003 | 0.2530837 | 0.2020401 | 2.23 | σ2 | 500.7021
5.0745 | 128.6615 | 0.2319313 | 0.2644134 | 0.2110847 | 2.3
5.1445 | 134.2286 | 0.2409111 | 0.2759643 | 0.220306 | 2.37 | E | 74960.63
5.2045 | 139.1734 | 0.2503715 | 0.285974 | 0.2282969 | 2.43
5.2245 | 140.864 | 0.2530113 | 0.2893844 | 0.2310194 | 2.45
5.2845 | 145.9767 | 0.2608925 | 0.2996078 | 0.2391809 | 2.51
5.3545 | 151.8482 | 0.2712381 | 0.3112635 | 0.2484858 | 2.58
5.4145 | 156.7644 | 0.2796457 | 0.3213953 | 0.2565742 | 2.64
5.4745 | 161.7788 | 0.2863061 | 0.3316264 | 0.2647418 | 2.7
5.5445 | 167.7061 | 0.2950952 | 0.3431315 | 0.2739265 | 2.77
5.6145 | 173.3673 | 0.3020456 | 0.3543085 | 0.2828493 | 2.84
5.6845 | 179.0735 | 0.3066499 | 0.3658213 | 0.29204 | 2.91
5.7445 | 184.1494 | 0.3145425 | 0.3760752 | 0.3002259 | 2.97
5.8045 | 189.3644 | 0.3240716 | 0.3861994 | 0.3083082 | 3.03
5.8745 | 195.3326 | 0.3322885 | 0.3978571 | 0.3176147 | 3.1
5.9345 | 200.347 | 0.3397958 | 0.4081492 | 0.325831 | 3.16
5.9945 | 205.3738 | 0.3477533 | 0.4182276 | 0.3338767 | 3.22
6.0645 | 211.2929 | 0.3562905 | 0.4297404 | 0.3430675 | 3.29
6.1345 | 217.04 | 0.3649003 | 0.4410166 | 0.3520695 | 3.36
6.2045 | 222.7749 | 0.3735254 | 0.4526133 | 0.3613273 | 3.43
6.2645 | 227.8344 | 0.3804528 | 0.4626841 | 0.3693669 | 3.49
6.3245 | 233.0781 | 0.3878991 | 0.4727549 | 0.3774066 | 3.55
6.3845 | 238.2644 | 0.3946283 | 0.4829325 | 0.3855315 | 3.61
6.4445 | 243.3608 | 0.4005582 | 0.4931864 | 0.3937173 | 3.67
6.5145 | 249.3658 | 0.4101674 | 0.504806 | 0.4029934 | 3.74
6.5845 | 255.4241 | 0.4167745 | 0.5164103 | 0.4122573 | 3.81
6.6545 | 261.249 | 0.4261319 | 0.5277933 | 0.4213445 | 3.88
6.7245 | 267.0494 | 0.4350812 | 0.5393137 | 0.4305414 | 3.95
6.7945 | 273.0299 | 0.4441983 | 0.5509638 | 0.4398418 | 4.02
6.8545 | 278.2899 | 0.4488733 | 0.5610957 | 0.4479302 | 4.08
6.9145 | 283.464 | 0.4566323 | 0.5712046 | 0.4560003 | 4.14
6.9745 | 288.6013 | 0.4634568 | 0.5815272 | 0.4642409 | 4.2
7.0445 | 294.5613 | 0.4702623 | 0.5931696 | 0.4735353 | 4.27
7.1145 | 300.6032 | 0.4816377 | 0.6047816 | 0.4828052 | 4.34
7.1845 | 306.3913 | 0.487827 | 0.6160731 | 0.4918194 | 4.41
7.2545 | 312.1016 | 0.4944799 | 0.6275935 | 0.5010163 | 4.48
7.3145 | 317.1897 | 0.5024679 | 0.6376109 | 0.5090133 | 4.54
7.3745 | 322.3884 | 0.5099447 | 0.6476588 | 0.5170347 | 4.6
7.4345 | 327.5625 | 0.5159872 | 0.6579584 | 0.525257 | 4.66
7.4945 | 332.7816 | 0.5219038 | 0.6681818 | 0.5334185 | 4.72
7.5645 | 338.9381 | 0.531368 | 0.6797556 | 0.542658 | 4.79
7.6245 | 344.1368 | 0.5383642 | 0.6897654 | 0.550649 | 4.85
7.6845 | 349.1799 | 0.5452459 | 0.6997828 | 0.558646 | 4.91
7.7545 | 355.013 | 0.552223 | 0.7110133 | 0.5676114 | 4.98
7.8245 | 360.8707 | 0.5610292 | 0.7224192 | 0.5767169 | 5.05
7.8845 | 366.0734 | 0.571306 | 0.7326731 | 0.5849028 | 5.11
7.9445 | 371.3498 | 0.5770853 | 0.7430338 | 0.5931739 | 5.17
8.0145 | 377.3426 | 0.5842035 | 0.7547907 | 0.6025595 | 5.24
8.0845 | 383.3354 | 0.5903871 | 0.7663187 | 0.6117625 | 5.31
8.1445 | 388.5136 | 0.5949733 | 0.7764658 | 0.6198631 | 5.37
8.2145 | 394.3385 | 0.6051815 | 0.7880549 | 0.6291148 | 5.44
8.2845 | 400.1512 | 0.615237 | 0.7993845 | 0.6381594 | 5.51
8.3545 | 406.1317 | 0.6241405 | 0.810821 | 0.6472893 | 5.58
8.4145 | 411.3631 | 0.6271045 | 0.8210291 | 0.6554386 | 5.64
8.4745 | 416.5945 | 0.6328838 | 0.8314051 | 0.6637218 | 5.7
8.5445 | 422.6077 | 0.6415737 | 0.8431391 | 0.6730892 | 5.77
8.6145 | 428.5063 | 0.6519191 | 0.8546214 | 0.6822557 | 5.84
8.6745 | 433.6804 | 0.6556766 | 0.864799 | 0.6903806 | 5.9
8.7345 | 438.7604 | 0.6600254 | 0.874824 | 0.6983837 | 5.96
8.8045 | 444.5157 | 0.6694553 | 0.8860697 | 0.7073613 | 6.03
8.8745 | 450.3898 | 0.6790721 | 0.8973765 | 0.7163877 | 6.1
8.9345 | 455.5966 | 0.6839912 | 0.9077067 | 0.7246344 | 6.16
8.9945 | 460.8034 | 0.6883056 | 0.9180369 | 0.7328811 | 6.22
9.0645 | 466.8126 | 0.6989791 | 0.9296946 | 0.7421876 | 6.29
9.1345 | 472.7644 | 0.7083557 | 0.9412608 | 0.7514211 | 6.36
9.1945 | 477.9303 | 0.7145736 | 0.9515757 | 0.7596556 | 6.42
9.2645 | 483.8126 | 0.7219703 | 0.9631571 | 0.7689012 | 6.49
9.3345 | 489.6089 | 0.7313774 | 0.9743647 | 0.7778484 | 6.56
9.4045 | 495.4748 | 0.737458 | 0.9856943 | 0.786893 | 6.63
9.4645 | 500.7021 | 0.7460792 | 0.9960093 | 0.7951276 | 6.69
9.5245 | 505.9171 | 0.7521446 | 1.00637 | 0.8033987 | 6.75
9.5945 | 511.8894 | 0.759114 | 1.018119 | 0.8127783 | 6.82
9.6645 | 517.8862 | 0.7697875 | 1.029632 | 0.8219691 | 6.89
9.7245 | 523.0808 | 0.7756393 | 1.039855 | 0.8301306 | 6.95
9.7945 | 528.9426 | 0.7829177 | 1.051429 | 0.8393701 | 7.02
9.8645 | 534.6488 | 0.7939727 | 1.062713 | 0.8483781 | 7.09
9.9345 | 540.5311 | 0.8009689 | 1.074104 | 0.8574715 | 7.16
9.9945 | 545.6888 | 0.8073356 | 1.084358 | 0.8656573 | 7.22
10.0545 | 550.7442 | 0.8159187 | 1.094741 | 0.8739467 | 7.28
10.1245 | 556.4709 | 0.8229473 | 1.106437 | 0.8832836 | 7.35
10.1945 | 562.1198 | 0.829602 | 1.117919 | 0.8924501 | 7.42
10.2545 | 567.1629 | 0.833987 | 1.128173 | 0.9006359 | 7.48
10.3245 | 573.0206 | 0.8467433 | 1.139778 | 0.9098998 | 7.55
10.3945 | 578.6118 | 0.8537976 | 1.151054 | 0.918902 | 7.62
10.4645 | 584.2812 | 0.8612058 | 1.162437 | 0.9279893 | 7.69
10.5245 | 589.4594 | 0.8672463 | 1.172661 | 0.9361508 | 7.75
10.5845 | 594.6212 | 0.8733098 | 1.182983 | 0.9443914 | 7.81
10.6445 | 599.6356 | 0.8804051 | 1.193008 | 0.9523945 | 7.87
10.7145 | 605.346 | 0.8892552 | 1.204536 | 0.9615975 | 7.94
10.7745 | 610.3932 | 0.8959691 | 1.214928 | 0.9698929 | 8
10.8445 | 616.1608 | 0.9031636 | 1.226517 | 0.9791446 | 8.07
10.9145 | 621.6132 | 0.9105069 | 1.237709 | 0.9880796 | 8.14
10.9845 | 627.1639 | 0.9211881 | 1.249 | 0.9970938 | 8.21
11.0445 | 632.0269 | 0.9266621 | 1.259361 | 1.005365 | 8.27
11.1045 | 637.0086 | 0.9312055 | 1.269661 | 1.013587 | 8.33
11.1745 | 642.7967 | 0.9359509 | 1.28138 | 1.022942 | 8.4
11.2445 | 648.1304 | 0.9401585 | 1.292915 | 1.032152 | 8.47
11.3045 | 652.9893 | 0.9491689 | 1.303245 | 1.040398 | 8.53
11.3745 | 658.6915 | 0.9561002 | 1.314781 | 1.049607 | 8.6
11.4445 | 664.1398 | 0.9645345 | 1.326042 | 1.058597 | 8.67
11.5145 | 669.7192 | 0.9717214 | 1.337395 | 1.06766 | 8.74
11.5745 | 674.7336 | 0.9807774 | 1.347732 | 1.075913 | 8.8
11.6345 | 679.6212 | 0.9893453 | 1.358078 | 1.084172 | 8.86
11.7045 | 684.8812 | 0.9957272 | 1.369743 | 1.093484 | 8.93
11.7745 | 690.2477 | 1.003021 | 1.381172 | 1.102608 | 9
11.8345 | 695.2294 | 1.009929 | 1.391533 | 1.110879 | 9.06
11.9045 | 700.8087 | 1.019665 | 1.403145 | 1.120149 | 9.13
11.9745 | 706.1015 | 1.028232 | 1.414413 | 1.129145 | 9.2
12.0445 | 711.468 | 1.036651 | 1.425735 | 1.138184 | 9.27
12.1045 | 716.3678 | 1.042665 | 1.43602 | 1.146394 | 9.33
12.1645 | 721.3864 | 1.049114 | 1.446358 | 1.154647 | 9.39
12.2345 | 727.0517 | 1.05888 | 1.458061 | 1.16399 | 9.46
12.3045 | 732.762 | 1.065731 | 1.469627 | 1.173223 | 9.53
12.3645 | 737.7478 | 1.074383 | 1.479896 | 1.181421 | 9.59
12.4345 | 743.192 | 1.08324 | 1.49147 | 1.190661 | 9.66
12.5045 | 748.1328 | 1.094852 | 1.502693 | 1.19962 | 9.73
12.5745 | 753.1473 | 1.104999 | 1.514061 | 1.208695 | 9.8
12.6345 | 757.9243 | 1.114132 | 1.524345 | 1.216905 | 9.86
12.6945 | 762.8159 | 1.121975 | 1.534729 | 1.225195 | 9.92
12.7645 | 768.2806 | 1.129478 | 1.546471 | 1.234568 | 9.99
12.8345 | 773.6512 | 1.138008 | 1.558014 | 1.243783 | 10.06
12.8945 | 778.1212 | 1.146621 | 1.568115 | 1.251847 | 10.12
12.9545 | 782.493 | 1.153145 | 1.578125 | 1.259838 | 10.18
13.0245 | 787.7572 | 1.161934 | 1.589378 | 1.268822 | 10.25
13.0945 | 792.6488 | 1.168579 | 1.6007 | 1.27786 | 10.32
13.1545 | 796.4639 | 1.178734 | 1.611076 | 1.286144 | 10.38
13.2145 | 800.6719 | 1.188591 | 1.621384 | 1.294372 | 10.44
13.2845 | 805.6536 | 1.196451 | 1.633049 | 1.303685 | 10.51
13.3545 | 810.7663 | 1.202459 | 1.644501 | 1.312827 | 10.58
13.4145 | 815.1176 | 1.211363 | 1.654877 | 1.32111 | 10.64
13.4845 | 820.1361 | 1.221754 | 1.666458 | 1.330356 | 10.71
13.5545 | 825.4289 | 1.230558 | 1.677734 | 1.339358 | 10.78
13.6245 | 830.472 | 1.240125 | 1.689033 | 1.348378 | 10.85
13.6845 | 835.159 | 1.249395 | 1.699371 | 1.356631 | 10.91
13.7445 | 839.8951 | 1.258867 | 1.709694 | 1.364871 | 10.97
13.8145 | 845.4049 | 1.267648 | 1.721374 | 1.374196 | 11.04
13.8845 | 850.2637 | 1.27466 | 1.732895 | 1.383393 | 11.11
13.9445 | 854.0502 | 1.284746 | 1.743225 | 1.39164 | 11.17
14.0145 | 858.6594 | 1.294351 | 1.754822 | 1.400898 | 11.24
14.0845 | 863.1335 | 1.304098 | 1.766029 | 1.409845 | 11.31
14.1545 | 867.2105 | 1.312551 | 1.777351 | 1.418883 | 11.38
14.2145 | 870.6285 | 1.319811 | 1.787681 | 1.42713 | 11.44
14.2745 | 874.9635 | 1.330499 | 1.798019 | 1.435383 | 11.5
14.3445 | 879.9902 | 1.339887 | 1.80973 | 1.444732 | 11.57
14.4145 | 883.8482 | 1.350927 | 1.821266 | 1.453941 | 11.64
14.4745 | 887.6715 | 1.357671 | 1.83152 | 1.462127 | 11.7
14.5445 | 892.4772 | 1.36704 | 1.843063 | 1.471342 | 11.77
14.6145 | 896.5604 | 1.377058 | 1.85437 | 1.480368 | 11.84
14.6845 | 900.3591 | 1.387396 | 1.865776 | 1.489474 | 11.91
14.7445 | 904.387 | 1.394087 | 1.876053 | 1.497678 | 11.97
14.8045 | 908.5828 | 1.401415 | 1.886421 | 1.505955 | 12.03
14.8745 | 913.6218 | 1.412622 | 1.898094 | 1.515274 | 12.1
14.9445 | 918.3497 | 1.422067 | 1.909584 | 1.524446 | 12.17
15.0045 | 921.8516 | 1.429628 | 1.919845 | 1.532638 | 12.23
15.0745 | 925.2983 | 1.442117 | 1.931435 | 1.54189 | 12.3
15.1445 | 928.9762 | 1.453211 | 1.942734 | 1.55091 | 12.37
15.2145 | 932.0688 | 1.459936 | 1.954094 | 1.559979 | 12.44
15.2745 | 935.0713 | 1.465879 | 1.964332 | 1.568153 | 12.5
15.3345 | 938.1926 | 1.474203 | 1.974678 | 1.576412 | 12.56
15.3945 | 941.697 | 1.483319 | 1.984683 | 1.584399 | 12.62
15.4645 | 946.2161 | 1.493154 | 1.996196 | 1.59359 | 12.69
15.5245 | 950.4119 | 1.501195 | 2.006587 | 1.601885 | 12.75
15.5945 | 955.1398 | 1.510083 | 2.018161 | 1.611125 | 12.82
15.6645 | 958.9733 | 1.52068 | 2.029376 | 1.620078 | 12.89
15.7345 | 959.0777 | 1.534528 | 2.040668 | 1.629092 | 12.96
15.7945 | 958.213 | 1.542958 | 2.051028 | 1.637363 | 13.02
15.8545 | 960.0054 | 1.556722 | 2.061358 | 1.64561 | 13.08
15.9245 | 961.7697 | 1.570539 | 2.073062 | 1.654953 | 13.15
15.9945 | 963.2075 | 1.578198 | 2.084605 | 1.664168 | 13.22
16.0545 | 966.0135 | 1.5859 | 2.094897 | 1.672385 | 13.28
16.1245 | 968.7315 | 1.594941 | 2.106418 | 1.681581 | 13.35
16.1945 | 969.5139 | 1.608109 | 2.117686 | 1.690577 | 13.42
16.2645 | 972.9176 | 1.622521 | 2.129054 | 1.699652 | 13.49
16.3245 | 974.0279 | 1.635797 | 2.139392 | 1.707905 | 13.55
16.3845 | 970.1207 | 1.647538 | 2.149745 | 1.71617 | 13.61
16.4545 | 960.1491 | 1.65796 | 2.161426 | 1.725495 | 13.68
16.5245 | 951.4997 | 1.677171 | 2.172847 | 1.734613 | 13.75
16.5845 | 946.297 | 1.696778 | 2.1832 | 1.742878 | 13.81
16.6545 | 940.8568 | 1.714463 | 2.194804 | 1.752142 | 13.88
16.7245 | 940.8477 | 1.731324 | 2.20608 | 1.761144 | 13.95
16.7945 | 940.8077 | 1.754045 | 2.21738 | 1.770164 | 14.02
16.8545 | 941.8644 | 1.763112 | 2.227679 | 1.778386 | 14.08
16.9145 | 940.2431 | 1.767865 | 2.23804 | 1.786657 | 14.14
16.9845 | 930.5581 | 1.778722 | 2.249743 | 1.796 | 14.21
17.0545 | 922.6741 | 1.796102 | 2.261294 | 1.805222 | 14.28
17.1145 | 918.4129 | 1.809911 | 2.271541 | 1.813401 | 14.34
17.1845 | 913.2265 | 1.82932 | 2.283107 | 1.822635 | 14.41
17.2545 | 910.224 | 1.84702 | 2.29436 | 1.831618 | 14.48
17.3245 | 906.3291 | 1.866948 | 2.305728 | 1.840694 | 14.55
17.3845 | 900.6597 | 1.882146 | 2.316028 | 1.848916 | 14.61
17.4445 | 898.2875 | 1.894856 | 2.326388 | 1.857187 | 14.67
17.5145 | 893.9194 | 1.900693 | 2.338138 | 1.866567 | 14.74
17.5845 | 875.2697 | 1.914953 | 2.349666 | 1.87577 | 14.81
17.6445 | 860.4843 | 1.940084 | 2.359813 | 1.88387 | 14.87
17.7145 | 840.6885 | 1.973775 | 2.371379 | 1.893104 | 14.94
17.7845 | 822.0634 | 1.999822 | 2.382716 | 1.902154 | 15.01
17.8545 | 813.0538 | 2.033391 | 2.39416 | 1.91129 | 15.08
17.9145 | 805.8984 | 2.057806 | 2.404353 | 1.919427 | 15.14
17.9745 | 796.5245 | 2.074697 | 2.414737 | 1.927717 | 15.2
18.0345 | 784.7027 | 2.096838 | 2.424747 | 1.935708 | 15.26
18.1045 | 772.1113 | 2.125356 | 2.436198 | 1.94485 | 15.33
18.1645 | 765.4431 | 2.146841 | 2.446551 | 1.953115 | 15.39
18.2345 | 754.4564 | 2.158079 | 2.458148 | 1.962372 | 15.46
18.3045 | 739.892 | 2.1732 | 2.469417 | 1.971368 | 15.53
18.3745 | 732.5729 | 2.188734 | 2.480708 | 1.980383 | 15.6
18.4345 | 728.0292 | 2.204893 | 2.491031 | 1.988623 | 15.66
18.4945 | 719.7933 | 2.223066 | 2.501376 | 1.996882 | 15.72
18.5645 | 712.7157 | 2.248594 | 2.513041 | 2.006195 | 15.79
18.6345 | 705.982 | 2.272855 | 2.524592 | 2.015416 | 15.86
18.6945 | 695.4046 | 2.293287 | 2.534915 | 2.023657 | 15.92
18.7645 | 682.2975 | 2.316877 | 2.546496 | 2.032902 | 15.99
18.8345 | 676.7018 | 2.341901 | 2.557696 | 2.041843 | 16.06
18.9045 | 658.9445 | 2.360837 | 2.569018 | 2.050882 | 16.13
18.9645 | 639.5908 | 2.38371 | 2.579349 | 2.059129 | 16.19
19.0245 | 626.2872 | 2.412061 | 2.589694 | 2.067387 | 16.25
19.0945 | 606.4586 | 2.441068 | 2.601443 | 2.076767 | 16.32
19.1645 | 591.2475 | 2.46713 | 2.612941 | 2.085946 | 16.39
19.2245 | 583.6869 | 2.487012 | 2.623179 | 2.094119 | 16.45
19.2945 | 567.9927 | 2.512861 | 2.634738 | 2.103347 | 16.52
19.3645 | 553.4692 | 2.542905 | 2.646037 | 2.112367 | 16.59
19.4345 | 542.9737 | 2.568952 | 2.657458 | 2.121485 | 16.66
19.4945 | 533.1986 | 2.589567 | 2.667705 | 2.129664 | 16.72
19.5545 | 518.3149 | 2.611585 | 2.678081 | 2.137948 | 16.78
19.6245 | 508.1632 | 2.643842 | 2.689769 | 2.147278 | 16.85
19.6945 | 496.1531 | 2.669096 | 2.701251 | 2.156445 | 16.92
19.7545 | 462.1122 | 2.691343 | 2.711513 | 2.164637 | 16.98

## Glas-Z09
Glas-Z09 | Probe 9 | Probe 9 | Probe 9 | Probe 9 | Probe 9
Zeit | Standardkraft | Extensometer ab Vorkraft | Standardweg | Dehnung | Prüfzeit
s | N/mm² | % | mm | % | s
3.398 | 13.35411 | 0.003809735 | 0 | 0 | 0
4.058 | 14.13074 | 0.001883065 | 0.01059628 | 0.008441791 | 0.66
4.178 | 15.59823 | 0.00229905 | 0.02080823 | 0.01657739 | 0.78
4.268 | 17.03912 | 0.006559113 | 0.03135205 | 0.02497738 | 0.87
4.348 | 18.64374 | 0.009711483 | 0.04234601 | 0.03373599 | 0.95
4.418 | 20.25655 | 0.01509021 | 0.05299664 | 0.04222108 | 1.02
4.478 | 21.79773 | 0.01939509 | 0.06311322 | 0.0502807 | 1.08
4.538 | 23.48012 | 0.02178977 | 0.07326031 | 0.05836464 | 1.14
4.608 | 25.49613 | 0.02780173 | 0.08478833 | 0.06754872 | 1.21
4.678 | 27.52238 | 0.03335802 | 0.09598065 | 0.07646536 | 1.28
4.748 | 29.65301 | 0.03669063 | 0.1075087 | 0.08564943 | 1.35
4.808 | 31.66697 | 0.04331867 | 0.1177168 | 0.09378199 | 1.41
4.868 | 33.78941 | 0.04563038 | 0.1277876 | 0.1018051 | 1.47
4.928 | 35.97939 | 0.05093853 | 0.1378813 | 0.1098465 | 1.53
4.988 | 38.26353 | 0.05540268 | 0.1482191 | 0.1180824 | 1.59
5.058 | 41.00817 | 0.05850057 | 0.1598692 | 0.1273638 | 1.66
5.128 | 43.97385 | 0.06439809 | 0.1713514 | 0.1365114 | 1.73
5.198 | 46.90679 | 0.07345418 | 0.1826887 | 0.1455435 | 1.8
5.268 | 50.03212 | 0.07732896 | 0.194293 | 0.1547883 | 1.87
5.328 | 52.88933 | 0.0806115 | 0.2043257 | 0.1627811 | 1.93
5.388 | 55.8939 | 0.08481149 | 0.214366 | 0.1707799 | 1.99 | ε1 | 0.4970027
5.448 | 59.01514 | 0.09118203 | 0.2246275 | 0.1789551 | 2.05 | σ1 | 345.7643
5.508 | 62.09954 | 0.09562806 | 0.2348738 | 0.187118 | 2.11 | ε2 | 0.7450554
5.578 | 65.66491 | 0.0996537 | 0.2464247 | 0.1963203 | 2.18 | σ2 | 537.406
5.648 | 69.55643 | 0.1063212 | 0.2580149 | 0.2055539 | 2.25
5.718 | 73.52705 | 0.1122549 | 0.2694895 | 0.2146954 | 2.32 | E | 77258.42
5.788 | 77.59591 | 0.1202276 | 0.2810404 | 0.2238977 | 2.39
5.858 | 81.9022 | 0.1252957 | 0.2925989 | 0.2331061 | 2.46
5.918 | 85.80323 | 0.1335088 | 0.3026773 | 0.2411354 | 2.52
5.978 | 89.68789 | 0.1400471 | 0.3128778 | 0.2492618 | 2.58
6.038 | 93.58892 | 0.1442662 | 0.323147 | 0.257443 | 2.64
6.108 | 98.25952 | 0.1515904 | 0.3347666 | 0.2667 | 2.71
6.178 | 103.0488 | 0.1604253 | 0.3464167 | 0.2759814 | 2.78
6.248 | 107.6539 | 0.1648379 | 0.3577845 | 0.2850378 | 2.85
6.318 | 112.2795 | 0.1718684 | 0.3692972 | 0.2942097 | 2.92
6.388 | 117.2244 | 0.1763697 | 0.3809778 | 0.3035154 | 2.99
6.448 | 121.6453 | 0.181737 | 0.3910486 | 0.3115385 | 3.05
6.508 | 126.0457 | 0.1884318 | 0.4012491 | 0.319665 | 3.11
6.568 | 130.4134 | 0.196107 | 0.4115412 | 0.3278644 | 3.17
6.638 | 135.6202 | 0.2063685 | 0.4231684 | 0.3371275 | 3.24
6.708 | 140.9007 | 0.2157908 | 0.4346811 | 0.3462994 | 3.31
6.778 | 146.0175 | 0.223466 | 0.4460718 | 0.3553741 | 3.38
6.848 | 151.1711 | 0.2275706 | 0.4576685 | 0.3646129 | 3.45
6.918 | 156.468 | 0.2346164 | 0.4693643 | 0.3739307 | 3.52
6.978 | 161.1795 | 0.2406016 | 0.4794428 | 0.3819599 | 3.58
7.038 | 165.9156 | 0.2477046 | 0.4895365 | 0.3900013 | 3.64
7.078 | 169.0185 | 0.2542582 | 0.4964182 | 0.3954838 | 3.68
7.148 | 174.4136 | 0.265008 | 0.5079233 | 0.4046496 | 3.75
7.208 | 179.121 | 0.2731524 | 0.5181848 | 0.4128247 | 3.81
7.278 | 184.5857 | 0.2794047 | 0.5297281 | 0.422021 | 3.88
7.348 | 189.8867 | 0.2874728 | 0.5410044 | 0.4310045 | 3.95
7.418 | 195.3269 | 0.2943221 | 0.552395 | 0.4400791 | 4.02
7.478 | 200.1899 | 0.297885 | 0.5626947 | 0.4482846 | 4.08
7.538 | 205.0856 | 0.305007 | 0.5730631 | 0.4565448 | 4.14
7.608 | 210.665 | 0.3152342 | 0.5847589 | 0.4658626 | 4.21
7.678 | 216.2811 | 0.3218566 | 0.5962259 | 0.4749981 | 4.28
7.738 | 221.2055 | 0.3304358 | 0.6065027 | 0.4831854 | 4.34
7.808 | 226.7194 | 0.3359748 | 0.618107 | 0.4924302 | 4.41
7.878 | 232.2209 | 0.3446265 | 0.6294062 | 0.5014319 | 4.48
7.948 | 237.8207 | 0.3524619 | 0.6407205 | 0.5104458 | 4.55
8.008 | 242.7697 | 0.3618765 | 0.6509745 | 0.5186149 | 4.61
8.068 | 247.7678 | 0.3698264 | 0.6613504 | 0.5268811 | 4.67
8.138 | 253.4371 | 0.3778906 | 0.6731073 | 0.5362476 | 4.74
8.208 | 259.1598 | 0.3829814 | 0.6846735 | 0.545462 | 4.81
8.268 | 264.1374 | 0.3862353 | 0.6948511 | 0.5535703 | 4.87
8.338 | 269.8354 | 0.3938189 | 0.7064096 | 0.5627787 | 4.94
8.408 | 275.3779 | 0.4011584 | 0.7176706 | 0.57175 | 5.01
8.478 | 281.0432 | 0.4092227 | 0.7291147 | 0.5808672 | 5.08
8.538 | 286.1723 | 0.4170657 | 0.7393381 | 0.5890119 | 5.14
8.598 | 291.2645 | 0.4238864 | 0.7496988 | 0.5972661 | 5.2
8.658 | 296.2134 | 0.4340411 | 0.7597162 | 0.6052467 | 5.26
8.728 | 301.9729 | 0.4405108 | 0.7712366 | 0.6144247 | 5.33
8.788 | 306.9914 | 0.4470835 | 0.7815821 | 0.6226666 | 5.39
8.858 | 312.7509 | 0.4535914 | 0.7931024 | 0.6318446 | 5.46
8.928 | 318.3466 | 0.4639865 | 0.8043405 | 0.6407977 | 5.53
8.998 | 323.9873 | 0.4726496 | 0.815716 | 0.6498603 | 5.6
9.058 | 328.9977 | 0.4778033 | 0.8260538 | 0.6580961 | 5.66
9.118 | 334.1022 | 0.482564 | 0.8363993 | 0.6663381 | 5.72
9.188 | 339.9844 | 0.4905902 | 0.8480646 | 0.6756316 | 5.79
9.258 | 345.7643 | 0.4970027 | 0.859524 | 0.684761 | 5.86
9.318 | 350.7952 | 0.5072642 | 0.8698618 | 0.6929969 | 5.92
9.388 | 356.5341 | 0.5147563 | 0.8814737 | 0.7022478 | 5.99
9.458 | 362.1298 | 0.5232192 | 0.89275 | 0.7112313 | 6.06
9.528 | 367.8115 | 0.5293313 | 0.9040567 | 0.7202391 | 6.13
9.588 | 372.8423 | 0.5340138 | 0.9143335 | 0.7284264 | 6.19
9.648 | 377.9509 | 0.5404835 | 0.9246714 | 0.7366623 | 6.25
9.718 | 383.87 | 0.5484791 | 0.9363977 | 0.7460044 | 6.32
9.788 | 389.7073 | 0.5553761 | 0.9479181 | 0.7551824 | 6.39
9.848 | 394.7258 | 0.5609799 | 0.9582178 | 0.7633879 | 6.45
9.918 | 400.4566 | 0.5680714 | 0.9697687 | 0.7725902 | 6.52
9.988 | 406.126 | 0.5755101 | 0.9809992 | 0.7815372 | 6.59
10.058 | 411.8158 | 0.5827428 | 0.9923822 | 0.7906058 | 6.66
10.118 | 416.8589 | 0.588194 | 1.002644 | 0.7987809 | 6.72
10.178 | 421.9839 | 0.5957547 | 1.013043 | 0.8070654 | 6.78
10.248 | 427.858 | 0.6048909 | 1.024777 | 0.8164136 | 6.85
10.318 | 433.6993 | 0.6086255 | 1.036297 | 0.8255916 | 6.92
10.378 | 438.7178 | 0.6165448 | 1.046459 | 0.8336876 | 6.98
10.448 | 444.4159 | 0.624548 | 1.058041 | 0.8429143 | 7.05
10.518 | 450.0239 | 0.6323681 | 1.06937 | 0.8519403 | 7.12
10.588 | 455.7587 | 0.6407757 | 1.080784 | 0.8610332 | 7.19
10.648 | 460.8426 | 0.6484196 | 1.09102 | 0.8691882 | 7.25
10.708 | 465.9593 | 0.6558926 | 1.101404 | 0.8774605 | 7.31
10.778 | 471.9071 | 0.6628926 | 1.113084 | 0.8867662 | 7.38
10.848 | 477.773 | 0.6697686 | 1.124597 | 0.8959381 | 7.45
10.908 | 482.8734 | 0.6796334 | 1.134828 | 0.9040889 | 7.51
10.978 | 488.6615 | 0.6867592 | 1.146448 | 0.9133459 | 7.58
11.048 | 494.2081 | 0.6942561 | 1.157732 | 0.9223355 | 7.65
11.118 | 499.7956 | 0.7016947 | 1.169092 | 0.9313859 | 7.72
11.178 | 504.81 | 0.7062104 | 1.179315 | 0.9395306 | 7.78
11.238 | 509.9268 | 0.7117913 | 1.189676 | 0.9477847 | 7.84
11.298 | 514.9863 | 0.7170784 | 1.199709 | 0.9557775 | 7.9
11.368 | 520.8276 | 0.7245896 | 1.211259 | 0.9649798 | 7.97
11.428 | 525.9157 | 0.7313607 | 1.221559 | 0.9731853 | 8.03
11.498 | 531.7366 | 0.7381089 | 1.233163 | 0.9824301 | 8.1
11.568 | 537.406 | 0.7450554 | 1.244356 | 0.9913468 | 8.17
11.638 | 543.2228 | 0.7542298 | 1.255701 | 1.000385 | 8.24
11.698 | 548.3191 | 0.7620041 | 1.266008 | 1.008597 | 8.3
11.758 | 553.4072 | 0.7667496 | 1.276353 | 1.016839 | 8.36
11.828 | 559.2485 | 0.7764046 | 1.28808 | 1.026181 | 8.43
11.898 | 565.0735 | 0.7794049 | 1.2996 | 1.035359 | 8.5
11.958 | 570.1206 | 0.7842305 | 1.309839 | 1.043515 | 8.56
12.028 | 575.9333 | 0.7912076 | 1.321397 | 1.052724 | 8.63
12.098 | 581.5659 | 0.8039486 | 1.332681 | 1.061713 | 8.7
12.168 | 587.2639 | 0.8094904 | 1.344087 | 1.0708 | 8.77
12.228 | 592.3316 | 0.8153117 | 1.354356 | 1.078981 | 8.83
12.288 | 597.3665 | 0.8218386 | 1.364725 | 1.087242 | 8.89
12.358 | 603.1669 | 0.831238 | 1.376428 | 1.096566 | 8.96
12.428 | 608.9591 | 0.8410647 | 1.387895 | 1.105701 | 9.03
12.488 | 613.8834 | 0.8483622 | 1.398172 | 1.113888 | 9.09
12.558 | 619.4996 | 0.8532126 | 1.409776 | 1.123133 | 9.16
12.628 | 625.1404 | 0.8612769 | 1.421075 | 1.132135 | 9.23
12.698 | 630.7729 | 0.8711951 | 1.43239 | 1.141149 | 9.3
12.758 | 635.7014 | 0.8782904 | 1.442667 | 1.149336 | 9.36
12.818 | 640.7977 | 0.8796628 | 1.45302 | 1.157584 | 9.42
12.888 | 646.5613 | 0.8871033 | 1.464754 | 1.166932 | 9.49
12.958 | 652.2061 | 0.8986084 | 1.476328 | 1.176153 | 9.56
13.018 | 657.2083 | 0.9024689 | 1.48652 | 1.184273 | 9.62
13.088 | 662.9063 | 0.9119065 | 1.498071 | 1.193475 | 9.69
13.158 | 668.4652 | 0.9181683 | 1.509325 | 1.202441 | 9.76
13.228 | 674.1509 | 0.9245503 | 1.520784 | 1.21157 | 9.83
13.288 | 679.1818 | 0.9324925 | 1.530992 | 1.219703 | 9.89
13.348 | 684.1839 | 0.937772 | 1.541368 | 1.227969 | 9.95
13.418 | 689.9925 | 0.9444973 | 1.553148 | 1.237354 | 10.02
13.488 | 695.7601 | 0.950351 | 1.564691 | 1.24655 | 10.09
13.548 | 700.6722 | 0.9591858 | 1.574747 | 1.254561 | 10.15
13.608 | 705.5516 | 0.9664948 | 1.584772 | 1.262548 | 10.21
13.678 | 711.1964 | 0.9743721 | 1.59601 | 1.271501 | 10.28
13.748 | 716.6325 | 0.9801629 | 1.60737 | 1.280551 | 10.35
13.808 | 721.52 | 0.9863656 | 1.617715 | 1.288793 | 10.41
13.868 | 726.5631 | 0.9940331 | 1.628076 | 1.297047 | 10.47
13.938 | 732.3021 | 1.002853 | 1.639749 | 1.306347 | 10.54
14.008 | 738.0329 | 1.01126 | 1.651216 | 1.315482 | 10.61
14.068 | 742.9696 | 1.015313 | 1.661531 | 1.3237 | 10.67
14.138 | 748.377 | 1.02313 | 1.673128 | 1.332939 | 10.74
14.208 | 753.5061 | 1.032727 | 1.684427 | 1.34194 | 10.81
14.278 | 758.8685 | 1.037377 | 1.695703 | 1.350924 | 10.88
14.338 | 763.7314 | 1.044197 | 1.706018 | 1.359141 | 10.94
14.398 | 768.7172 | 1.051823 | 1.716341 | 1.367365 | 11
14.468 | 774.3334 | 1.057896 | 1.728059 | 1.376701 | 11.07
14.538 | 779.8513 | 1.06588 | 1.739595 | 1.385891 | 11.14
14.598 | 784.5506 | 1.072579 | 1.749872 | 1.394079 | 11.2
14.668 | 789.6838 | 1.078402 | 1.761453 | 1.403305 | 11.27
14.738 | 794.6204 | 1.085785 | 1.772691 | 1.412258 | 11.34
14.808 | 799.8232 | 1.095629 | 1.784013 | 1.421278 | 11.41
14.868 | 804.3055 | 1.105395 | 1.794344 | 1.429508 | 11.47
14.928 | 808.8574 | 1.111162 | 1.804674 | 1.437738 | 11.53
14.998 | 814.2238 | 1.113798 | 1.816431 | 1.447104 | 11.6
15.068 | 819.7745 | 1.119848 | 1.827989 | 1.456313 | 11.67
15.128 | 824.6743 | 1.128638 | 1.838144 | 1.464403 | 11.73
15.198 | 830.1063 | 1.137938 | 1.849733 | 1.473635 | 11.8
15.268 | 835.3377 | 1.147169 | 1.86104 | 1.482643 | 11.87
15.338 | 840.4422 | 1.152542 | 1.872453 | 1.491736 | 11.94
15.398 | 844.6216 | 1.158802 | 1.8827 | 1.499899 | 12
15.458 | 849.0138 | 1.164156 | 1.893045 | 1.508141 | 12.06
15.518 | 853.5616 | 1.171446 | 1.903047 | 1.51611 | 12.12
15.588 | 859.1696 | 1.179793 | 1.914468 | 1.525209 | 12.19
15.648 | 863.8592 | 1.18883 | 1.924866 | 1.533492 | 12.25
15.718 | 868.9309 | 1.198703 | 1.93647 | 1.542737 | 12.32
15.788 | 874.2237 | 1.20428 | 1.947746 | 1.55172 | 12.39
15.858 | 879.5001 | 1.208162 | 1.95903 | 1.56071 | 12.46
15.918 | 883.3193 | 1.218126 | 1.969383 | 1.568958 | 12.52
15.978 | 887.687 | 1.223103 | 1.979668 | 1.577151 | 12.58
16.048 | 893.2704 | 1.229637 | 1.991363 | 1.586469 | 12.65
16.118 | 898.6737 | 1.236008 | 2.002907 | 1.595665 | 12.72
16.178 | 903.2379 | 1.243103 | 2.013245 | 1.603901 | 12.78
16.248 | 907.8266 | 1.252915 | 2.024849 | 1.613146 | 12.85
16.318 | 912.313 | 1.260887 | 2.036041 | 1.622063 | 12.92
16.388 | 917.5649 | 1.268471 | 2.04734 | 1.631064 | 12.99
16.448 | 922.084 | 1.276421 | 2.057686 | 1.639306 | 13.05
16.508 | 926.7546 | 1.28524 | 2.068016 | 1.647536 | 13.11
16.578 | 931.6626 | 1.292271 | 2.079742 | 1.656878 | 13.18
16.648 | 936.5911 | 1.29756 | 2.091255 | 1.66605 | 13.25
16.708 | 941.0448 | 1.305784 | 2.101517 | 1.674225 | 13.31
16.778 | 945.961 | 1.316843 | 2.113052 | 1.683415 | 13.38
16.848 | 950.0953 | 1.32569 | 2.124359 | 1.692423 | 13.45
16.918 | 953.4519 | 1.337435 | 2.13575 | 1.701498 | 13.52
16.978 | 955.8548 | 1.34247 | 2.146034 | 1.709691 | 13.58
17.038 | 958.4521 | 1.349547 | 2.15641 | 1.717957 | 13.64
17.108 | 961.5569 | 1.359282 | 2.168083 | 1.727257 | 13.71
17.178 | 964.6618 | 1.370985 | 2.179573 | 1.736411 | 13.78
17.238 | 967.7666 | 1.377447 | 2.189827 | 1.74458 | 13.84
17.308 | 970.0426 | 1.386416 | 2.201462 | 1.753849 | 13.91
17.378 | 972.6235 | 1.394907 | 2.21273 | 1.762826 | 13.98
17.448 | 974.4133 | 1.402415 | 2.224075 | 1.771864 | 14.05
17.508 | 976.5563 | 1.411806 | 2.234314 | 1.780021 | 14.11
17.568 | 979.3787 | 1.418814 | 2.244682 | 1.788282 | 14.17
17.638 | 983.9347 | 1.428152 | 2.256432 | 1.797642 | 14.24
17.708 | 988.4661 | 1.43952 | 2.267982 | 1.806844 | 14.31
17.768 | 992.2648 | 1.444836 | 2.278175 | 1.814965 | 14.37
17.828 | 996.2722 | 1.450234 | 2.288193 | 1.822945 | 14.43
17.898 | 999.9891 | 1.458309 | 2.29937 | 1.83185 | 14.5
17.968 | 1003.348 | 1.468418 | 2.310669 | 1.840851 | 14.57
18.028 | 1007.11 | 1.472917 | 2.321022 | 1.849099 | 14.63
18.088 | 1006.865 | 1.475178 | 2.331329 | 1.857311 | 14.69
18.158 | 1006.821 | 1.485458 | 2.343063 | 1.866659 | 14.76
18.228 | 1009.86 | 1.497521 | 2.354576 | 1.875831 | 14.83
18.288 | 1013.02 | 1.507431 | 2.364906 | 1.884061 | 14.89
18.358 | 1016.146 | 1.51574 | 2.376427 | 1.893239 | 14.96
18.428 | 1016.47 | 1.521145 | 2.387703 | 1.902222 | 15.03
18.498 | 1016.411 | 1.526884 | 2.39904 | 1.911255 | 15.1
18.558 | 1016.411 | 1.537794 | 2.409386 | 1.919497 | 15.16
18.618 | 1017.486 | 1.54872 | 2.419739 | 1.927745 | 15.22
18.688 | 1020.032 | 1.559553 | 2.431389 | 1.937026 | 15.29
18.758 | 1022.531 | 1.568033 | 2.442848 | 1.946155 | 15.36
18.818 | 1024.039 | 1.574988 | 2.453201 | 1.954403 | 15.42
18.888 | 1026.75 | 1.588392 | 2.464821 | 1.96366 | 15.49
18.958 | 1029.367 | 1.599848 | 2.476067 | 1.97262 | 15.56
19.028 | 1030.406 | 1.607454 | 2.487389 | 1.98164 | 15.63
19.088 | 1031.711 | 1.614065 | 2.497673 | 1.989833 | 15.69
19.148 | 1032.588 | 1.627737 | 2.507996 | 1.998057 | 15.75
19.218 | 1028.13 | 1.642439 | 2.519707 | 2.007387 | 15.82
19.288 | 1027.011 | 1.655432 | 2.531281 | 2.016607 | 15.89
19.348 | 1025.799 | 1.669134 | 2.541534 | 2.024776 | 15.95
19.418 | 1022.323 | 1.678854 | 2.553123 | 2.034009 | 16.02
19.488 | 1021.075 | 1.686487 | 2.564331 | 2.042938 | 16.09
19.558 | 1020.888 | 1.694042 | 2.575729 | 2.052018 | 16.16
19.618 | 1019.053 | 1.705799 | 2.586006 | 2.060206 | 16.22
19.678 | 1017.125 | 1.722981 | 2.596375 | 2.068466 | 16.28
19.748 | 1015.41 | 1.744038 | 2.608109 | 2.077814 | 16.35
19.818 | 1014.072 | 1.759884 | 2.619644 | 2.087004 | 16.42
19.878 | 1013.355 | 1.77174 | 2.629791 | 2.095088 | 16.48
19.948 | 1014.075 | 1.790798 | 2.641396 | 2.104333 | 16.55
20.018 | 1013.561 | 1.802906 | 2.652718 | 2.113353 | 16.62
20.088 | 1010.645 | 1.816319 | 2.664101 | 2.122422 | 16.69
20.148 | 1009.351 | 1.829197 | 2.67437 | 2.130603 | 16.75
20.208 | 1004.058 | 1.841229 | 2.684738 | 2.138863 | 16.81
20.278 | 1002.363 | 1.859295 | 2.696426 | 2.148175 | 16.88
20.348 | 1003.482 | 1.8727 | 2.707939 | 2.157347 | 16.95
20.408 | 1003.304 | 1.88084 | 2.718163 | 2.165491 | 17.01
20.478 | 999.5176 | 1.890942 | 2.729759 | 2.17473 | 17.08
20.548 | 995.3105 | 1.902393 | 2.741074 | 2.183744 | 17.15
20.618 | 995.6534 | 1.922138 | 2.752434 | 2.192794 | 17.22
20.678 | 996.5004 | 1.933383 | 2.762623 | 2.200911 | 17.28
20.738 | 994.554 | 1.948009 | 2.773029 | 2.209202 | 17.34
20.808 | 992.142 | 1.959254 | 2.784786 | 2.218568 | 17.41
20.878 | 989.7115 | 1.97388 | 2.796383 | 2.227807 | 17.48
20.938 | 986.0479 | 1.986568 | 2.806461 | 2.235837 | 17.54
20.998 | 982.0936 | 2.006938 | 2.816486 | 2.243823 | 17.6
21.068 | 979.7235 | 2.021541 | 2.827678 | 2.25274 | 17.67
21.138 | 980.2149 | 2.03308 | 2.839 | 2.26176 | 17.74
21.198 | 970.1901 | 2.042373 | 2.849354 | 2.270008 | 17.8
21.258 | 956.0678 | 2.055282 | 2.859676 | 2.278232 | 17.86
21.328 | 944.2705 | 2.07849 | 2.87141 | 2.28758 | 17.93
21.398 | 929.0675 | 2.099196 | 2.882931 | 2.296758 | 18
21.458 | 921.945 | 2.11383 | 2.8932 | 2.304939 | 18.06
21.528 | 907.4297 | 2.127593 | 2.904728 | 2.314123 | 18.13
21.598 | 880.8388 | 2.131287 | 2.916027 | 2.323125 | 18.2
21.668 | 860.5682 | 2.141291 | 2.927418 | 2.332199 | 18.27
21.728 | 818.4223 | 2.155062 | 2.937725 | 2.340411 | 18.33
21.788 | 767.9913 | 2.178926 | 2.948078 | 2.348659 | 18.39

## Glas-Z10
Glas-Z10 | Probe 10 | Probe 10 | Probe 10 | Probe 10 | Probe 10
Zeit | Standardkraft | Extensometer ab Vorkraft | Standardweg | Dehnung | Prüfzeit
s | N/mm² | % | mm | % | s
2.9895 | 14.20319 | 0.003861755 | 0 | 0 | 0
3.6195 | 15.27073 | 0.009344254 | 0.01007938 | 0.008036537 | 0.63
3.7495 | 17.50165 | 0.01473204 | 0.0209589 | 0.01671104 | 0.76
3.8395 | 19.59851 | 0.02709929 | 0.03127384 | 0.02493539 | 0.85
3.9195 | 21.98702 | 0.03247229 | 0.04204655 | 0.03352473 | 0.93
3.9895 | 24.55537 | 0.03944408 | 0.05282537 | 0.04211895 | 1
4.0495 | 27.0585 | 0.04390156 | 0.06296483 | 0.05020339 | 1.06
4.1095 | 29.73151 | 0.05178272 | 0.07316533 | 0.0583365 | 1.12
4.1795 | 33.01034 | 0.05774128 | 0.08471624 | 0.06754631 | 1.19
4.2495 | 36.42835 | 0.06863605 | 0.09632055 | 0.07679871 | 1.26
4.3195 | 39.93232 | 0.07769596 | 0.1078333 | 0.08597811 | 1.33
4.3895 | 43.60617 | 0.08553516 | 0.1193232 | 0.09513926 | 1.4
4.4595 | 47.60545 | 0.09342014 | 0.1309427 | 0.1044038 | 1.47
4.5195 | 51.22403 | 0.09908783 | 0.1409678 | 0.112397 | 1.53
4.5795 | 54.9204 | 0.1100055 | 0.151214 | 0.1205666 | 1.59
4.6395 | 58.61676 | 0.12354 | 0.1614451 | 0.1287241 | 1.65
4.7095 | 62.97626 | 0.1300918 | 0.1730799 | 0.1380008 | 1.72
4.7795 | 67.40534 | 0.1401855 | 0.1846918 | 0.1472593 | 1.79
4.8495 | 71.95314 | 0.1503021 | 0.1961054 | 0.1563596 | 1.86
4.9195 | 76.59508 | 0.1599685 | 0.2075876 | 0.1655147 | 1.93
4.9895 | 81.53994 | 0.171466 | 0.2192835 | 0.1748401 | 2 | ε1 | 0.4968244
5.0495 | 85.91581 | 0.1763335 | 0.2293848 | 0.1828941 | 2.06 | σ1 | 284.1685
5.1095 | 90.25484 | 0.1833068 | 0.2395395 | 0.1909907 | 2.12 | ε2 | 0.7496608
5.1695 | 94.63071 | 0.1911803 | 0.2498545 | 0.199215 | 2.18 | σ2 | 461.5864
5.2395 | 99.82936 | 0.2017776 | 0.2614664 | 0.2084735 | 2.25
5.3095 | 105.1262 | 0.2138778 | 0.2729563 | 0.2176347 | 2.32 | E | 70171.03
5.3795 | 110.2553 | 0.224044 | 0.2843851 | 0.2267472 | 2.39
5.4495 | 115.3721 | 0.2344428 | 0.2959513 | 0.2359691 | 2.46
5.5195 | 120.7631 | 0.2431899 | 0.3076624 | 0.2453067 | 2.53
5.5795 | 125.5402 | 0.249736 | 0.3177561 | 0.2533546 | 2.59
5.5995 | 127.1202 | 0.2529937 | 0.3212885 | 0.2561711 | 2.61
5.6695 | 132.6586 | 0.2629043 | 0.332931 | 0.2654539 | 2.68
5.7395 | 138.1847 | 0.2737228 | 0.3445353 | 0.2747063 | 2.75
5.7995 | 142.9659 | 0.2805816 | 0.3549494 | 0.2830098 | 2.81
5.8695 | 148.5043 | 0.2894508 | 0.3664698 | 0.2921952 | 2.88
5.9395 | 153.8626 | 0.3012763 | 0.3776697 | 0.3011252 | 2.95
6.0095 | 159.3805 | 0.3061839 | 0.3889765 | 0.3101404 | 3.02
6.0695 | 164.2885 | 0.3132125 | 0.399383 | 0.3184377 | 3.08
6.1295 | 169.2702 | 0.3206836 | 0.4096521 | 0.3266256 | 3.14
6.1995 | 174.9314 | 0.3301297 | 0.4213175 | 0.3359267 | 3.21
6.2695 | 180.5517 | 0.3404371 | 0.4327997 | 0.3450817 | 3.28
6.3295 | 185.4515 | 0.3472883 | 0.4432062 | 0.3533791 | 3.34
6.3995 | 191.0759 | 0.3557569 | 0.4548029 | 0.3626254 | 3.41
6.4695 | 196.5774 | 0.3636419 | 0.4660105 | 0.3715615 | 3.48
6.5395 | 202.2059 | 0.3735868 | 0.4773401 | 0.3805949 | 3.55
6.5995 | 207.1426 | 0.3828565 | 0.4877237 | 0.388874 | 3.61
6.6595 | 212.157 | 0.3888456 | 0.4979853 | 0.3970558 | 3.67
6.7295 | 217.982 | 0.3996488 | 0.5096201 | 0.4063325 | 3.74
6.7995 | 223.7701 | 0.4096509 | 0.5211481 | 0.4155241 | 3.81
6.8595 | 228.7518 | 0.4153653 | 0.5315623 | 0.4238275 | 3.87
6.9295 | 234.5112 | 0.4265424 | 0.5431361 | 0.4330556 | 3.94
6.9995 | 240.0864 | 0.4349538 | 0.5543818 | 0.4420221 | 4.01
7.0695 | 245.7599 | 0.4427816 | 0.565658 | 0.4510129 | 4.08
7.1295 | 250.8358 | 0.4496518 | 0.5759882 | 0.4592494 | 4.14
7.1895 | 255.9403 | 0.4567739 | 0.5863184 | 0.4674859 | 4.2
7.2595 | 261.8102 | 0.4644338 | 0.5980296 | 0.4768235 | 4.27
7.3295 | 267.6598 | 0.4698125 | 0.6095423 | 0.4860029 | 4.34
7.3895 | 272.7274 | 0.4805776 | 0.6198573 | 0.4942272 | 4.4
7.4595 | 278.5319 | 0.4899961 | 0.6313929 | 0.5034249 | 4.47
7.5295 | 284.1685 | 0.4968244 | 0.6426768 | 0.5124218 | 4.54
7.5995 | 289.8748 | 0.5084974 | 0.6539835 | 0.521437 | 4.61
7.6595 | 294.9629 | 0.5139295 | 0.6643671 | 0.5297161 | 4.67
7.7195 | 300.0838 | 0.5186025 | 0.674705 | 0.5379587 | 4.73
7.7895 | 305.9865 | 0.527506 | 0.6863779 | 0.5472658 | 4.8
7.8595 | 311.8237 | 0.5381185 | 0.6978297 | 0.5563965 | 4.87
7.9195 | 316.9487 | 0.5458318 | 0.7081675 | 0.5646391 | 4.93
7.9895 | 322.7818 | 0.5532857 | 0.7197871 | 0.5739037 | 5
8.0595 | 328.4635 | 0.5575601 | 0.7310404 | 0.5828763 | 5.07
8.1295 | 334.3294 | 0.5655519 | 0.7423548 | 0.5918975 | 5.14
8.1895 | 339.5116 | 0.5741884 | 0.7526545 | 0.6001097 | 5.2
8.2495 | 344.6693 | 0.5835344 | 0.7629923 | 0.6083523 | 5.26
8.3195 | 350.6417 | 0.5904351 | 0.7746958 | 0.6176838 | 5.33
8.3895 | 356.5198 | 0.5997545 | 0.7862391 | 0.6268875 | 5.4
8.4495 | 361.6038 | 0.6085435 | 0.7965388 | 0.6350997 | 5.46
8.5195 | 367.4738 | 0.6180497 | 0.8080897 | 0.6443095 | 5.53
8.5895 | 373.1923 | 0.6256372 | 0.8193201 | 0.6532638 | 5.6
8.6595 | 378.96 | 0.6341058 | 0.8306956 | 0.6623337 | 5.67
8.7195 | 384.1504 | 0.6390783 | 0.8409571 | 0.6705155 | 5.73
8.7795 | 389.3859 | 0.647379 | 0.8513331 | 0.6787885 | 5.79
8.8495 | 395.3337 | 0.6534978 | 0.8630823 | 0.6881565 | 5.86
8.9195 | 401.3019 | 0.6631223 | 0.8746256 | 0.6973602 | 5.93
8.9795 | 406.4685 | 0.6696094 | 0.8848053 | 0.7054767 | 5.99
9.0495 | 412.2975 | 0.6763404 | 0.8963562 | 0.7146865 | 6.06
9.1195 | 417.9587 | 0.6862395 | 0.9076477 | 0.7236895 | 6.13
9.1895 | 423.7673 | 0.6950896 | 0.9190841 | 0.7328081 | 6.2
9.2495 | 428.8964 | 0.7019561 | 0.929338 | 0.7409838 | 6.26
9.3095 | 434.0213 | 0.7076743 | 0.9396911 | 0.7492386 | 6.32
9.3695 | 439.1299 | 0.7151855 | 0.9497085 | 0.7572257 | 6.38
9.4395 | 444.9999 | 0.7239936 | 0.9611602 | 0.7663564 | 6.45
9.4995 | 450.0798 | 0.7292331 | 0.971521 | 0.7746173 | 6.51
9.5695 | 455.917 | 0.740536 | 0.9831253 | 0.7838696 | 6.58
9.6395 | 461.5864 | 0.7496608 | 0.9943939 | 0.7928544 | 6.65
9.7095 | 467.3295 | 0.757233 | 1.005663 | 0.8018392 | 6.72
9.7695 | 472.4627 | 0.7618926 | 1.016008 | 0.8100879 | 6.78
9.8295 | 477.6122 | 0.7683204 | 1.026346 | 0.8183305 | 6.84
9.8995 | 483.6009 | 0.7797416 | 1.038004 | 0.8276254 | 6.91
9.9695 | 489.5322 | 0.7886222 | 1.049539 | 0.8368231 | 6.98
10.0295 | 494.5508 | 0.7950919 | 1.059869 | 0.8450596 | 7.04
10.0995 | 500.4126 | 0.8000806 | 1.071466 | 0.8543059 | 7.11
10.1695 | 506.1229 | 0.8108457 | 1.082674 | 0.863242 | 7.18
10.2395 | 511.8864 | 0.8175614 | 1.09398 | 0.8722572 | 7.25
10.2995 | 516.9623 | 0.8242829 | 1.104326 | 0.8805058 | 7.31
10.3595 | 522.0791 | 0.8308328 | 1.114664 | 0.8887485 | 7.37
10.4295 | 527.949 | 0.8406518 | 1.126375 | 0.898086 | 7.44
10.4995 | 533.7617 | 0.8502 | 1.13791 | 0.9072837 | 7.51
10.5595 | 538.8703 | 0.8545106 | 1.148172 | 0.9154654 | 7.57
10.6295 | 544.6093 | 0.8614267 | 1.159715 | 0.9246692 | 7.64
10.6995 | 549.8652 | 0.8688424 | 1.170969 | 0.9336417 | 7.71
10.7695 | 555.4364 | 0.8759492 | 1.182382 | 0.9427421 | 7.78
10.8295 | 560.4631 | 0.8832391 | 1.192674 | 0.9509482 | 7.84
10.8895 | 565.6045 | 0.8907731 | 1.203043 | 0.9592151 | 7.9
10.9595 | 571.5645 | 0.8968804 | 1.214731 | 0.9685344 | 7.97
11.0295 | 577.4795 | 0.905948 | 1.226205 | 0.9776834 | 8.04
11.0895 | 582.5799 | 0.9097636 | 1.236505 | 0.9858956 | 8.1
11.1595 | 588.2779 | 0.918671 | 1.248109 | 0.995148 | 8.17
11.2295 | 593.7304 | 0.9278911 | 1.259378 | 1.004133 | 8.24
11.2995 | 599.4079 | 0.9350436 | 1.270738 | 1.01319 | 8.31
11.3595 | 604.4265 | 0.9431422 | 1.280969 | 1.021348 | 8.37
11.4195 | 609.4941 | 0.9466479 | 1.291307 | 1.02959 | 8.43
11.4895 | 615.315 | 0.9588321 | 1.303064 | 1.038965 | 8.5
11.5595 | 621.2382 | 0.9655631 | 1.314638 | 1.048193 | 8.57
11.6195 | 626.3345 | 0.9717925 | 1.324838 | 1.056326 | 8.63
11.6795 | 631.2998 | 0.9810622 | 1.33484 | 1.064301 | 8.69
11.7495 | 636.9037 | 0.9874309 | 1.346017 | 1.073212 | 8.76
11.8195 | 642.6673 | 0.9972346 | 1.357309 | 1.082215 | 8.83
11.8795 | 647.7799 | 1.003498 | 1.367654 | 1.090464 | 8.89
11.9395 | 652.9581 | 1.010033 | 1.377985 | 1.098701 | 8.95
12.0095 | 658.869 | 1.018502 | 1.389688 | 1.108032 | 9.02
12.0795 | 664.477 | 1.028496 | 1.401254 | 1.117254 | 9.09
12.1395 | 669.4096 | 1.03385 | 1.411562 | 1.125472 | 9.15
12.2095 | 675.2305 | 1.041685 | 1.423067 | 1.134646 | 9.22
12.2795 | 680.818 | 1.052206 | 1.434335 | 1.14363 | 9.29
12.3495 | 686.4137 | 1.060191 | 1.445673 | 1.15267 | 9.36
12.4095 | 691.2562 | 1.064309 | 1.45601 | 1.160912 | 9.42
12.4695 | 696.1192 | 1.071549 | 1.466356 | 1.169161 | 9.48
12.5395 | 701.6289 | 1.081597 | 1.478059 | 1.178493 | 9.55
12.6095 | 706.8071 | 1.089535 | 1.489504 | 1.187617 | 9.62
12.6695 | 711.0356 | 1.097691 | 1.499811 | 1.195836 | 9.68
12.7395 | 716.2015 | 1.105622 | 1.511438 | 1.205106 | 9.75
12.8095 | 721.568 | 1.114872 | 1.52273 | 1.214109 | 9.82
12.8795 | 726.7257 | 1.127194 | 1.534013 | 1.223106 | 9.89
12.9395 | 731.4864 | 1.131565 | 1.544321 | 1.231324 | 9.95
12.9995 | 736.4967 | 1.13789 | 1.554659 | 1.239567 | 10.01
13.0695 | 742.2767 | 1.148465 | 1.566354 | 1.248892 | 10.08
13.1395 | 747.7086 | 1.152458 | 1.577921 | 1.258114 | 10.15
13.1995 | 752.4161 | 1.15881 | 1.588205 | 1.266314 | 10.21
13.2695 | 758.02 | 1.170376 | 1.599794 | 1.275555 | 10.28
13.3395 | 763.3169 | 1.176911 | 1.610971 | 1.284466 | 10.35
13.4095 | 768.6547 | 1.183705 | 1.622331 | 1.293524 | 10.42
13.4695 | 773.5545 | 1.192082 | 1.632639 | 1.301742 | 10.48
13.5295 | 778.5239 | 1.198716 | 1.643022 | 1.310021 | 10.54
13.5995 | 784.2465 | 1.205521 | 1.654749 | 1.319371 | 10.61
13.6695 | 789.9241 | 1.214974 | 1.666292 | 1.328575 | 10.68
13.7295 | 794.7666 | 1.225137 | 1.676447 | 1.336672 | 10.74
13.7995 | 800.3746 | 1.234448 | 1.688013 | 1.345894 | 10.81
13.8695 | 805.6306 | 1.24252 | 1.699358 | 1.354939 | 10.88
13.9395 | 810.9357 | 1.249074 | 1.710756 | 1.364027 | 10.95
13.9995 | 815.518 | 1.254914 | 1.721019 | 1.37221 | 11.01
14.0595 | 819.8161 | 1.265572 | 1.731341 | 1.380441 | 11.07
14.1195 | 824.2534 | 1.277222 | 1.741359 | 1.388428 | 11.13
14.1895 | 828.7275 | 1.288827 | 1.752803 | 1.397552 | 11.2
14.2495 | 832.5917 | 1.294938 | 1.763171 | 1.405819 | 11.26
14.3195 | 837.4792 | 1.302521 | 1.774806 | 1.415096 | 11.33
14.3895 | 842.113 | 1.310738 | 1.786037 | 1.42405 | 11.4
14.4595 | 846.7836 | 1.321519 | 1.797343 | 1.433066 | 11.47
14.5195 | 850.5864 | 1.329774 | 1.807674 | 1.441302 | 11.53
14.5795 | 855.0768 | 1.335847 | 1.817989 | 1.449526 | 11.59
14.6495 | 860.4106 | 1.347771 | 1.829677 | 1.458846 | 11.66
14.7195 | 865.7852 | 1.354232 | 1.841174 | 1.468013 | 11.73
14.7795 | 870.4436 | 1.360878 | 1.851527 | 1.476268 | 11.79
14.8495 | 875.4539 | 1.371185 | 1.863132 | 1.48552 | 11.86
14.9195 | 879.4573 | 1.377758 | 1.874332 | 1.49445 | 11.93
14.9895 | 883.7267 | 1.388317 | 1.885638 | 1.503465 | 12
15.0495 | 887.4927 | 1.399982 | 1.896014 | 1.511738 | 12.06
15.1095 | 891.9627 | 1.404676 | 1.906329 | 1.519963 | 12.12
15.1795 | 896.6742 | 1.4099 | 1.918048 | 1.529306 | 12.19
15.2495 | 901.1729 | 1.414958 | 1.929584 | 1.538504 | 12.26
15.3095 | 904.4067 | 1.425319 | 1.939822 | 1.546667 | 12.32
15.3795 | 908.0867 | 1.431321 | 1.951396 | 1.555896 | 12.39
15.4495 | 912.176 | 1.442215 | 1.96268 | 1.564892 | 12.46
15.5195 | 915.9256 | 1.454262 | 1.97404 | 1.57395 | 12.53
15.5795 | 918.9547 | 1.455714 | 1.984363 | 1.582181 | 12.59
15.6395 | 922.1476 | 1.460562 | 1.994708 | 1.590429 | 12.65
15.7095 | 925.0007 | 1.481466 | 2.006404 | 1.599755 | 12.72
15.7795 | 928.1076 | 1.489698 | 2.017841 | 1.608873 | 12.79
15.8395 | 930.3099 | 1.496355 | 2.028148 | 1.617092 | 12.85
15.9095 | 931.6495 | 1.507418 | 2.039768 | 1.626356 | 12.92
15.9795 | 930.9735 | 1.517595 | 2.051044 | 1.635347 | 12.99
16.0495 | 932.3358 | 1.527994 | 2.062381 | 1.644386 | 13.06
16.1095 | 933.9547 | 1.533487 | 2.072635 | 1.652562 | 13.12
16.1695 | 935.6146 | 1.541513 | 2.083011 | 1.660835 | 13.18
16.2395 | 937.9693 | 1.552919 | 2.094745 | 1.670191 | 13.25
16.3095 | 939.8595 | 1.565363 | 2.106296 | 1.679401 | 13.32
16.3695 | 941.8427 | 1.575129 | 2.116512 | 1.687546 | 13.38
16.4395 | 945.4163 | 1.584513 | 2.128085 | 1.696774 | 13.45
16.5095 | 950.0419 | 1.592142 | 2.139323 | 1.705735 | 13.52
16.5795 | 953.5827 | 1.602388 | 2.15076 | 1.714853 | 13.59
16.6395 | 955.2262 | 1.610727 | 2.160983 | 1.723004 | 13.65
16.6995 | 956.8124 | 1.621973 | 2.171367 | 1.731284 | 13.71
16.7695 | 958.5163 | 1.633104 | 2.183124 | 1.740658 | 13.78
16.8395 | 958.3949 | 1.643381 | 2.194644 | 1.749843 | 13.85
16.8995 | 956.7913 | 1.657175 | 2.204738 | 1.757891 | 13.91
16.9595 | 955.3372 | 1.669092 | 2.214748 | 1.765872 | 13.97
17.0295 | 954.6037 | 1.679237 | 2.226001 | 1.774845 | 14.04
17.0995 | 952.5933 | 1.682673 | 2.237361 | 1.783902 | 14.11
17.1595 | 951.2179 | 1.691782 | 2.247714 | 1.792157 | 14.17
17.2195 | 952.3446 | 1.699091 | 2.258044 | 1.800394 | 14.23
17.2895 | 953.1165 | 1.715906 | 2.269717 | 1.809701 | 14.3
17.3595 | 952.1208 | 1.726053 | 2.281184 | 1.818844 | 14.37
17.4195 | 951.9058 | 1.741739 | 2.291515 | 1.82708 | 14.43
17.4895 | 950.0206 | 1.753305 | 2.303096 | 1.836314 | 14.5
17.5595 | 949.3019 | 1.771845 | 2.314372 | 1.845305 | 14.57
17.6295 | 949.9895 | 1.784426 | 2.325679 | 1.85432 | 14.64
17.6895 | 949.4185 | 1.796244 | 2.335994 | 1.862545 | 14.7
17.7495 | 949.3952 | 1.81016 | 2.346324 | 1.870781 | 14.76
17.8195 | 948.5605 | 1.821253 | 2.358028 | 1.880113 | 14.83
17.8895 | 945.3211 | 1.827915 | 2.369571 | 1.889316 | 14.9
17.9495 | 939.2178 | 1.837341 | 2.379886 | 1.897541 | 14.96
18.0195 | 930.376 | 1.854034 | 2.391444 | 1.906757 | 15.03
18.0895 | 923.5113 | 1.875687 | 2.402637 | 1.915681 | 15.1
18.1595 | 921.7079 | 1.893707 | 2.413997 | 1.924738 | 15.17
18.2195 | 921.1271 | 1.909042 | 2.424327 | 1.932975 | 15.23
18.2795 | 917.4881 | 1.920509 | 2.434695 | 1.941242 | 15.29
18.3495 | 916.2359 | 1.940147 | 2.446414 | 1.950585 | 15.36
18.4195 | 916.3949 | 1.957445 | 2.457958 | 1.959789 | 15.43
18.4795 | 913.3729 | 1.957477 | 2.468127 | 1.967898 | 15.49
18.5495 | 906.1398 | 1.97259 | 2.479678 | 1.977108 | 15.56
18.6195 | 901.1458 | 2.004008 | 2.491031 | 1.986159 | 15.63
18.6895 | 896.4568 | 2.018889 | 2.502406 | 1.995229 | 15.7
18.7495 | 888.8922 | 2.030631 | 2.512668 | 2.003411 | 15.76
18.8095 | 878.6013 | 2.047492 | 2.523059 | 2.011696 | 15.82
18.8795 | 869.956 | 2.08097 | 2.534755 | 2.021022 | 15.89
18.9495 | 863.0831 | 2.103888 | 2.546252 | 2.030189 | 15.96
19.0095 | 859.7508 | 2.107314 | 2.55645 | 2.03832 | 16.02
19.0695 | 858.3458 | 2.130873 | 2.56646 | 2.046301 | 16.08
19.1395 | 856.6347 | 2.152907 | 2.577736 | 2.055292 | 16.15
19.2095 | 852.9465 | 2.173583 | 2.58902 | 2.064289 | 16.22
19.2695 | 849.5183 | 2.190322 | 2.599358 | 2.072531 | 16.28
19.3295 | 841.9127 | 2.203978 | 2.60965 | 2.080737 | 16.34
19.3995 | 830.2874 | 2.218909 | 2.621331 | 2.090051 | 16.41
19.4695 | 821.0731 | 2.243155 | 2.632882 | 2.09926 | 16.48
19.5295 | 807.3192 | 2.256987 | 2.643227 | 2.107509 | 16.54
19.5995 | 795.7839 | 2.27629 | 2.654824 | 2.116755 | 16.61
19.6695 | 774.9566 | 2.297957 | 2.666008 | 2.125673 | 16.68
19.7395 | 749.6756 | 2.322798 | 2.677308 | 2.134682 | 16.75
19.7995 | 727.8331 | 2.348006 | 2.687638 | 2.142919 | 16.81
19.8595 | 715.3154 | 2.368041 | 2.697976 | 2.151161 | 16.87
19.9295 | 683.4194 | 2.390853 | 2.70974 | 2.160542 | 16.94
19.9995 | 643.1074 | 2.42549 | 2.721253 | 2.169721 | 17.01
20.0595 | 628.2564 | 2.461074 | 2.731499 | 2.177891 | 17.07